## Indice
SEGUIMIENTO DE TRATAMIENTOS LCA, LAS, MDM y PP.
Pozos tratados: 11 | Pozos tratados: 11 |  | Pozos tratados: 20 | Pozos tratados: 1 | Pozos tratados: 2
Resumen Tratamiento
(inh de corrosión)
Resumen Tratamiento
(inh de incrustación)
Presiones
Bacterias
Medición de H2S

## Inhibidor de Incrustaciones
Pozos tratados con encapsulado de inhibidor de Incrustación:
Producto: | EC6359 / CAPTRON 75
Punto | Residual Fosfonato | Última Fecha | Observaciones | Tratamiento |  | Cantidad | Cumplimiento
NMDM-0028 | 1.16 | 2019-11-13 | OK | Encapsulado | Puntos Tratados | 12
NMDM-0039 | 1.47 | 2019-11-13 | OK | Encapsulado | Cumplen KPI | 8 | 66.67%
NMDM-0056 | 1.21 | 2019-11-13 | OK | Encapsulado | No Cumplen KPI | 4 | 33.33%
NMDM-0058 | 1.16 | 2019-11-13 | OK | Encapsulado
NMDM-0059 | S/D | 2019-11-13 | Pozo parado | Encapsulado | Residual KPI | 1 | ppm
NMDM-0062 | 0.69 | 2019-11-13 | OK | Encapsulado
NMDM-0072 | 1.13 | 2019-11-13 | OK | Encapsulado
NLA-0019 | S/D | 2019-11-06 | Pozo parado | Encapsulado
NLCA-0005 | 0.55 | 2019-11-06 | OK | Encapsulado
NLCA-0026 | 0.33 | 2019-11-06 | OK | Encapsulado
NLCA-0030 | S/D | 2018-11-26 | Tratamiento suspendido | Pozo Parado
NLCA-0075 | 2.21 | 2019-11-06 | OK | Encapsulado
NLCA-0138 | S/D | 2019-11-06 | Pozo parado | Inyección continua
LaVa.x-0001 | S/D | 2019-10-16 | OK | Encapsulado
NPP-0026 | 0.33 | 2019-10-29 | OK | Bacheo
NRG-0035 | 1.94 | 2019-11-11 | OK | Encapsulado
Colector Sur PP | 1.65 | 2019-11-12 | OK | Inyección continua
Colectora Central PP | 2.13 | 2019-11-12 | OK | Inyección continua
Volver a Indice

## Inhibidor de Corrosión
Pozos tratados con Inhibidor de Corrosión:
Producto: | CORTRON R-2533 / ENCAPTRON 95
Punto | Hierro | Última Fecha | Observaciones | Tratamiento |  | Cantidad | Cumplimiento
NMDM-0039 | 21.2 | 2019-11-13 | Hierro inicial 19,4 mg/lt | Encapsulado | Pozos Tratados | 13
NMDM-0058 | 1.16 | 2019-11-13 | OK | Encapsulado | Cumplen KPI | 10 | 76.92%
NMDM-0059 | S/D | 2019-11-13 | Pozo parado | Encapsulado | No Cumplen KPI | 3 | 23.08%
NMDM-0062 | 7.11 | 2019-11-13 | OK | Bacheo
NMDM-0069 | 1.75 | 2019-10-22 | OK | Encapsulado | KPI | 3 | ppm
NMDM-0072 | 1.43 | 2019-11-13 | OK | Encapsulado
NLA-0019 | S/D | 2019-11-06 | OK | Encapsulado
NLCA-0026 | 1.06 | 2019-11-06 | OK | Bacheo
NLCA-0047 | 15.2 | 2019-11-06 | Hierro inicial 12,4 mg/lt | Encapsulado
NLCA-0075 | 17.4 | 2019-11-06 | Hierro inicial 18,2 mg/lt | Encapsulado
NLCA-0088 | 25.9 | 2019-11-04 | OK | Encapsulado
NLAS-0063 | 0.54 | 2019-11-04 | OK | Bacheo
NRG-0027 | 13.75 | 2019-11-11 | OK | Encapsulado
NRG-0035 | 19.21 | 2019-11-11 | Hierro inicial 17,3 mg/lt | Encapsulado
NCL.a-0006 | 1.83 | 2019-11-04 | OK | Encapsulado
Volver a Indice

## Presiones
Pozos tratados con Reductor de Fricción:
Punto | Presión Kg/cm2 | Última Fecha | Observaciones | Tratamiento
NCD.e-0003 | 18 | 2019-11-12 | OK | Inyección continua
NCD.a-0005 | 10 | 2019-11-12 | OK | Inyección continua
NCD-0018 | 9 | 2019-11-12 | Pendiente de energía | Inyección continua
NCL.a-0006 | 9 | 2019-11-04 | OK | Inyección continua
NLA.a-0015 | 8 | 2019-10-15 | OK | Inyección continua
MdN.LA.a-0021 | 2 | 2019-11-04 | OK | Inyección continua
LA.a-0025(d)[00]a | 3 | 2019-11-04 | OK | Inyección continua
NMDM.a-0069 | 14 | 2019-10-22 | OK | Inyección continua
NMDM.a-0087(I) | 10 | 2019-11-12 | OK | Inyección continua
NMDM.a-0090 | 20 | 2019-11-05 | OK | Inyección continua
NMDM-0009(I) | S/D | 2019-04-25 | S/D | Tratamiento suspendido
NMDM-00072 | 15 | 2019-11-13 | OK | Inyección continua
NMDM-00083 | 15 | 2019-11-05 | OK | Inyección continua
NMDM-00086 | S/D | 2019-06-26 | S/D | Tratamiento suspendido
MDM-0122[00]a | S/D | 2019-06-26 | S/D | Tratamiento suspendido
MDM.a-0123[00]a | 5 | 2019-11-05 | OK | Inyección continua
MDM.a-0125[00]a | 10 | 2019-10-29 | OK | Inyección continua
NMdV.x-0001 | 10 | 2019-11-12 | OK | Inyección continua
NMdVO.x-0001 | 4 | 2019-11-12 | Pozo parado | Inyección continua
NMdVS.x-0001 | S/D | 2019-10-29 | Pozo parado | Inyección continua
NPP-0006 | 4 | 2019-11-12 | OK | Inyección continua
NPP-0024 | 4 | 2019-11-12 | OK | Inyección continua
NPP-0026 | 3 | 2019-10-29 | OK | Bacheo
NPP-0030 | 3 | 2019-11-11 | OK | Inyección continua
NPP.a-0033 | S/D | 2019-04-16 | S/D | Tratamiento suspendido
NPP-0046 | 16 | 2019-11-11 | OK | Inyección continua
Volver a Indice

## Bacterias
Pozos tratados con Bactericida:
Producto: Bactron L-133
Punto | BRS/ col x ml | Última Fecha | Observaciones | Tratamiento
NLAS-0063 | 2 | 2019-10-15 | OK | Bacheo
Volver a Indice

## H2S
Pozos tratados con secuestrante de Sulfhidrico:
Producto: Gas treat 200
Punto | Medición de H2S/ppm | Última Fecha | Observaciones | Tratamiento
NCD.x-0016 | 60 | 2019-11-12 | OK | Inyección continua
NCD.a-0005 | 50 | 2019-11-12 | OK | Inyección continua
Volver a Indice

## NCD.e-0003
NCD.e-0003
| Fecha | Presión Kg | Fe++ | PO4 | BRS | Observaciones
NCD.e-0003 | 2019-11-12 | 18 |  |  |  | OK
| 2019-10-24 | 18 |  |  |  | OK
| 2019-09-11 | 17 |  |  |  | OK
| 2019-08-26 | 18 |  |  |  | OK
| 2019-07-02 | 18 |  |  |  | OK
| 2019-06-26 | 17 |  |  |  | OK
| 2019-05-22 | 16 |  |  |  | OK
| 2019-04-25 | 15 |  |  |  | OK
| 2019-03-25 | 18 |  |  |  | OK
| 2019-02-18 | 20 |  |  |  | OK
| 2019-01-02 | 20 |  |  |  | OK
| 2018-12-27 | 18 |  |  |  | OK
| 2018-11-29 | 16 |  |  |  | OK
| 2018-10-04 | 16 |  |  |  | OK
| 2018-09-21 | 14 |  |  |  | OK
| 2018-08-21 | 13 |  |  |  | OK
Volver a Presiones
Volver a Corrosion
Volver a Incrustaciones

## NCD.a-0005
NCD.a-0005
| Fecha | Presión Kg | H2S/ppm | PO4 | BRS | Observaciones
NCD.a-0005 | 2019-11-12 | 10 | 50 |  |  | OK
| 2019-10-24 | 10 | 50 |  |  | OK
| 2019-09-11 | 10 | 90 |  |  | OK
| 2019-08-20 | 10 | 70 |  |  | OK
| 2019-07-03 | 10 | 50 |  |  | OK
| 2019-06-25 | 10 | 60 |  |  | OK
| 2019-05-22 | 10 | 40 |  |  | OK
| 2019-04-25 | 10 | 20 |  |  | OK
| 2019-03-25 | 14 | 30 |  |  | OK
| 2019-02-18 | 10 | 50 |  |  | OK
| 2019-01-02 | 10 | 40 |  |  | OK
| 2018-12-27 | 10 | 45 |  |  | OK
| 2018-11-21 | 10 | 60 |  |  | OK
| 2018-10-04 | 10 | 80 |  |  | OK
| 2018-09-21 | 10 |  |  |  | OK
| 2018-08-28 | 10 |  |  |  | OK
Volver a Corrosion
Volver a Incrustaciones
Volver a Presiones
Volver a H2S
Note on D21: Blanco: 1200 ppm

## NCD.x-0016
NCD.x-0016
| Fecha | H2S/ppm | Fe++ | PO4 | BRS | Observaciones
NCD.x-0016 | 2019-11-12 | 60
| 2019-10-24 | 60
| 2019-08-20 | 50 |  |  |  | OK
| 2019-07-29 | 60 |  |  |  | OK
| 2019-06-25 | 40 |  |  |  | OK
| 2019-05-22 | 50 |  |  |  | OK
| 2019-04-25 | 30 |  |  |  | OK
| 2019-03-25 | 40 |  |  |  | OK
| 2019-02-20 | 30 |  |  |  | OK
| 2019-01-29 | 40 |  |  |  | OK
| 2018-12-27 | 40 |  |  |  | OK
| 2018-11-21 | 50 |  |  |  | OK
| 2018-10-04 | 55 |  |  |  | OK
| 2018-09-21 | 40 |  |  |  | OK
| 2018-08-28 | 60 |  |  |  | OK
Volver a Corrosion
Volver a Incrustaciones
Volver a Presiones
Volver a H2S

## NCD.a-0018
NCD-0018
| Fecha | Presión Kg | H2S/ppm | PO4 | BRS | Observaciones
NCD-0018 | 2019-11-12 | 10 |  |  |  | Pendiente energia
| 2019-10-24 | 10 |  |  |  | Pendiente energia
| 2019-09-11 | 9 |  |  |  | Pendiente energia
| 2019-08-20 | 9 |  |  |  | Pendiente energia
| 2019-07-03 | 9 |  |  |  | Pendiente energia
Volver a Corrosion
Volver a Incrustaciones
Volver a Presiones
Volver a H2S

## NCL.a-0006
NCL.a-0006
| Fecha | Presión Kg | Hierro | Residual | BRS | Observaciones
NCL.a-0006 | 2019-11-04 | 9 | 1.83 |  |  | OK
| 2019-10-29 | 8 | 1.75 |  |  | OK
| 2019-09-04 | 8 | 2.74 |  |  | OK
| 2019-08-29 | 8 | 2.65 |  |  | OK
| 2019-07-29 | S/D | S/D |  |  | Pozo parado
| 2019-06-26 | S/D | S/D |  |  | Pozo parado
| 2019-05-31 | S/D | S/D |  |  | Pozo parado
| 2019-04-16 | 8 | 2.75 |  |  | OK
| 2019-03-28 | 6 | 2.12 |  |  | OK
| 2019-02-19 | 6 | 2.68 |  |  | OK
| 2019-01-29 | S/D | S/D |  |  | Pozo parado
| 2019-01-02 | S/D | S/D |  |  | Pozo parado
| 2018-12-27 | S/D | S/D |  |  | Pozo parado
| 2018-11-15 | 4 | 0.77 |  |  | OK
| 2018-10-12 | 3 |  |  |  | OK
| 2018-09-21 | 5 |  |  |  | OK
| 2018-08-31 | 8 |  |  |  | OK
Volver a Presiones
Volver a Corrosion
Volver a Incrustaciones

## NLA.a-0015
NLA.a-0015
| Fecha | Presión Kg | Fe++ | PO4 | BRS | Observaciones
NLA.a-0015 | 2019-10-15 | 8 |  |  |  | OK
| 2019-09-11 | S/D |  |  |  | Pozo parado
| 2019-08-28 | S/D |  |  |  | Pozo parado
| 2019-07-29 | S/D |  |  |  | Pozo parado
| 2019-06-27 | S/D |  |  |  | Pozo parado
| 2019-05-22 | S/D |  |  |  | Pozo parado
| 2019-04-25 | S/D |  |  |  | Pozo parado
| 2019-03-25 | S/D |  |  |  | Pozo parado
| 2019-02-18 | S/D |  |  |  | Pozo parado
| 2019-01-08 | 20 |  |  |  | OK
| 2018-12-04 | 22 |  |  |  | OK
| 2018-11-27 | 22 |  |  |  | OK
| 2018-10-12 | 20 |  |  |  | OK
| 2018-09-24 | 20 |  |  |  | OK
| 2018-08-27 | 18 |  |  |  | OK
Volver a Presiones

## NLA-0019
NLA-0019
| Fecha | Presión Kg | Fe++ | Residual Fosfonato | BRS | Observaciones
NLA-0019 | 2019-11-06 |  | S/D | S/D |  | Pozo parado
| 2019-10-24 |  | S/D | S/D |  | Pozo parado
| 2019-09-24 |  | 9.51 | 3.17 |  | Hierro inicial 9,51
| 2019-08-28 | S/D | S/D | S/D | S/D | Pozo parado
Inicio de tratamiento (Encapsulado)
Volver a Presiones
Volver a Incrustaciones
Volver a Corrosion

## NLA.a-0021
NLA.a-0021
| Fecha | Presión Kg | Fe++ | PO4 | BRS | Observaciones
NLA.a-0021 | 2019-11-04 | 2 |  |  |  | OK
| 2019-10-24 | 4 |  |  |  | OK
| 2019-09-11 | 4 |  |  |  | OK
| 2019-08-23 | 3 |  |  |  | OK
| 2019-07-03 | 3 |  |  |  | OK
| 2019-06-26 | 2 |  |  |  | OK
| 2019-05-20 | 3 |  |  |  | OK
| 2019-04-16 | 3 |  |  |  | OK
| 2019-03-25 | S/D |  |  |  | Parado
| 2019-02-18 | 3 |  |  |  | OK
| 2019-01-08 | 3 |  |  |  | OK
| 2018-12-04 | 3 |  |  |  | OK
| 2018-11-29 | 3 |  |  |  | OK
| 2018-10-12 | 3 |  |  |  | OK
| 2018-09-07 | 2 |  |  |  | OK
| 2018-08-27 | 3 |  |  |  | OK
Volver a Presiones

## NLA.a-0025
NLA.a-0025
| Fecha | Presión Kg | Fe++ | PO4 | BRS | Observaciones
NLA.a-0025 | 2019-11-04 | 3 |  |  |  | OK
| 2019-10-24 | 8 |  |  |  | OK
| 2019-09-11 | 6 |  |  |  | OK
| 2019-08-23 | 5 |  |  |  | OK
| 2019-07-03 | 5 |  |  |  | OK
| 2019-06-26 | 3 |  |  |  | OK
| 2019-05-20 | 5 |  |  |  | OK
| 2019-04-16 | 6 |  |  |  | OK
| 2019-03-25 | 7 |  |  |  | OK
| 2019-02-20 | 4 |  |  |  | OK
| 2019-01-17 | 5 |  |  |  | OK
| 2018-12-27 | S/D |  |  |  | Pozo Parado
| 2018-11-29 | 5 |  |  |  | OK
| 2018-10-12 | 5 |  |  |  | OK
| 2018-09-24 | 5 |  |  |  | OK
| 2018-08-27 | 8 |  |  |  | OK
Volver a Presiones

## NMDM-0009(I)
NMDM-0009(I)
| Fecha | Presión Kg | Fe++ | PO4 | BRS | Observaciones
NMDM-0009(I) | 2019-04-25 | S/D |  |  |  | Tratamiento suspendido
| 2019-03-25 | S/D |  |  |  | Tratamiento suspendido
| 2019-02-18 | S/D |  |  |  | Tratamiento suspendido
| 2019-01-02 | S/D |  |  |  | Tratamiento suspendido
| 2018-12-04 | S/D |  |  |  | Tratamiento suspendido
| 2018-11-29 | S/D |  |  |  | Tratamiento suspendido
| 2018-10-09 | 4 |  |  |  | OK
| 2018-09-24 | 4 |  |  |  | OK
| 2018-08-28 | 4 |  |  |  | OK
Volver a Presiones

## NMDM-0028
NMDM-0028
| Fecha | Presión | Hierro | Residual Fosfonato | BRS | Observaciones
NMDM-0028 | 2019-11-13 |  |  | 1.16 |  | OK
| 2019-10-22 |  |  | 1.44 |  | OK
| 2019-09-05 |  |  | 1.27 |  | OK
| 2019-08-30 |  |  | 1.06 |  | OK
| 2019-07-31 |  |  | S/D |  | Pozo parado
| 2019-06-27 |  |  | S/D |  | Pozo parado
| 2019-05-28 |  |  | S/D |  | Pozo parado
| 2019-04-16 |  |  | 1.43 |  | OK
| 2019-03-27 |  |  | 1.65 |  | OK
| 2019-02-20 |  |  | S/D |  | Pozo parado
| 2019-01-29 |  |  | 2.12 |  | OK
| 2018-12-27 |  |  | 3.66 |  | OK
| 2018-11-26 |  |  | 4.89 |  | OK
| 2018-10-22 |  |  | 3.14 |  | OK
Volver

## NMDM-0039
NMDM-0039
| Fecha | Presión | Hierro | Residual Fosfonato | BRS | Observaciones
NMDM-0039 | 2019-11-13 |  | 21.2 | 1.47 |  | OK
| 2019-10-22 |  | 19.4 | 1.96 |  | OK
Inicio de tratamiento
Volver a Incrustaciones
Volver a Corrosion

## NMDM-0056
NMDM-0056
| Fecha | Presión | Hierro | Residual Fosfonato | BRS | Observaciones
NMDM-0056 | 2019-11-13 |  | 2.84 | 1.21 |  | OK
| 2019-10-22 |  | 3.16 | 1.53 |  | OK
| 2019-09-05 |  | 4.58 | 1.39 |  | OK
| 2019-08-30 |  | 4.25 | 1.95 |  | OK
| 2019-07-31 |  |  | S/D |  | Pozo parado
| 2019-06-28 |  |  | 1.12 |  | OK
| 2019-05-28 |  |  | 1.61 |  | OK
| 2019-04-09 |  |  | 1.93 |  | OK
| 2019-03-27 |  |  | 2.72 |  | OK
| 2019-02-20 |  |  | 3.64 |  | OK
| 2019-01-29 |  |  | 3.14 |  | OK
| 2018-12-27 |  |  | 5.94 |  | OK
| 2018-11-26 |  |  | 3.58 |  | OK
| 2018-10-22 |  |  | 5.21 |  | OK
| 2018-09-27 |  |  | 5.03 |  | OK
| 2018-08-28 |  |  | 5.15 |  | OK
| 2018-07-16 |  |  | 5.37 |  | OK
| 2018-05-18 |  |  | 4.22 |  | OK
| 2018-04-06 |  |  | 2.78 |  | OK
| 2018-02-15 |  |  | 1.94 |  | OK
| 2018-01-22 |  |  | 2.94 |  | OK
| 2017-12-21 |  |  | 2.38 |  | OK
| 2017-11-24 |  |  | 1.78 |  | OK
| 2017-08-24 |  |  | 1.26 |  | OK
| 2017-08-15 |  |  | 1.02 |  | OK
| 2017-07-27 |  |  | 1.49 |  | OK
| 2017-07-21 |  |  | 1.28 |  | OK
| 2017-07-14 |  |  | 1.17 |  | OK
| 2017-07-06 |  |  | 2.28 |  | OK
| 2017-07-27 |  |  | 1.49 |  | OK
| 2017-07-21 |  |  | 1.28 |  | OK
| 2017-07-14 |  |  | 1.17 |  | OK
| 2017-07-06 |  |  | 2.28 |  | OK
| 2017-06-23 |  |  | 2.34 |  | OK
| 2017-06-08 |  |  | 2.12 |  | OK
| 2017-05-31 |  |  | 2.05 |  | OK
| 2017-05-25 |  |  | 1.91 |  | OK
| 2017-05-18 |  |  | 1.34 |  | OK
| 2017-05-09 |  |  | 1.74 |  | OK
| 2017-05-05 |  |  | 1.28 |  | OK
| 2017-04-25 |  |  | 0.96 |  | OK
| 2017-04-18 |  |  | 1.18 |  | OK
| 2017-04-11 |  |  | 1.23 |  | OK
| 2017-04-03 |  |  | 1.55 |  | OK
| 2017-03-30 |  |  | 1.12 |  | OK
| 2017-03-23 |  |  | 0.78 |  | OK
| 2017-03-16 |  |  | 0.98 |  | OK
| 2017-03-10 |  |  | 1.45 |  | OK
| 2017-02-21 |  |  | 2.01 |  | OK
| 2017-02-15 |  |  | 3.95 |  | OK
| 2017-02-09 |  |  | 4.01 |  | OK
| 2017-02-03 |  |  | 4.22 |  | OK
OK
Volver

## NMDM-0058
NMDM-0058
| Fecha | Presión | Residual Fosfonato | Hierro | BRS | Observaciones
NMDM-0058 | 2019-11-13 |  | 1.32 | 1.16 |  | OK
| 2019-10-22 |  | 1.12 | 1.32 |  | OK
| 2019-09-05 |  | 1.19 | 1.49 |  | OK
| 2019-08-30 |  | 1.65 | 1.53 |  | OK
| 2019-07-31 |  | 1.46 | 2.67 |  | OK
| 2019-06-28 |  | 1.04 | 1.96 |  | OK
| 2019-05-28 |  | 1.88 | 2.25 |  | OK
| 2019-04-09 |  |  | S/D |  | Pozo parado
| 2019-03-27 |  |  | S/D |  | Pozo parado
| 2019-02-20 |  |  | S/D |  | Pozo parado
| 2019-01-29 |  |  | S/D |  | Pozo parado
| 2018-12-27 |  |  | 0.85 |  | OK
| 2018-11-26 |  |  | 1.13 |  | OK
| 2018-10-22 |  |  | 1.22 |  | OK
| 2018-09-27 |  |  | 0.32 |  | OK
| 2018-08-28 |  |  | S/D |  | Pozo parado
| 2018-07-16 |  |  | S/D |  | Pozo parado
| 2018-05-18 |  |  | S/D |  | Pozo parado
| 2018-03-14 |  |  | 1.96 |  | OK
| 2018-02-22 |  |  | 1.64 |  | OK
| 2018-01-22 |  |  | 1.25 |  | OK
| 2017-12-21 |  |  | 2.72 |  | OK
| 2017-11-16 |  |  | 2.18 |  | OK
| 2017-10-20 |  |  | 2.31 |  | OK
| 2017-08-15 |  |  | 1.51
| 2017-07-27 |  |  | 1.96
| 2017-07-21 |  |  | 2.3
| 2017-07-14 |  |  | 2.41
| 2017-07-06 |  |  | 1.88
| 2017-06-23 |  |  | 1.82
| 2017-06-08 |  |  | 1.52
| 2017-05-31 |  |  | 1.33
| 2017-05-25 |  |  | 0.86
| 2017-05-18 |  |  | 1.22
| 2017-05-09 |  |  | 1.81
| 2017-05-05 |  |  | 0.78
| 2017-04-25 |  |  | 0.5
| 2017-04-18 |  |  | 0.66
| 2017-04-11 |  |  | 0.74
| 2017-04-03 |  |  | 0.98
| 2017-03-30 |  |  | 0.88
| 2017-03-23 |  |  | 0.98
| 2017-03-16 |  |  | 1.11
| 2017-03-10 |  |  | 1.42
| 2017-02-21 |  |  | 2.12
| 2017-02-15 |  |  | 2.45
| 2017-02-09 |  |  | 3.23
| 2017-02-03 |  |  | 3.98
Volver Corrosion
Volver Incrustaciones
Volver Presiones
Note on G16: Se baja encapsulado inh de corrosión e incrustacion.

## NMDM-0059
NMDM-0059
| Fecha | Presión | Residual Fosfonato | Hierro | BRS | Observaciones
NMDM-0059 | 2019-11-13 |  | S/D | S/D |  | Pozo parado
| 2019-10-22 |  | S/D | S/D |  | Pozo parado
| 2019-09-04 |  | S/D | S/D |  | Pozo parado
| 2019-08-30 |  | S/D | S/D |  | Pozo parado
| 2019-07-30 |  | S/D | S/D |  | Pozo parado
| 2019-06-27 |  | S/D | S/D |  | Pozo parado
| 2019-05-28 |  |  | S/D |  | Pozo parado
| 2019-03-27 |  |  | S/D |  | Pozo parado
| 2019-02-20 |  |  | S/D |  | Pozo parado
| 2019-01-29 |  |  | S/D |  | Pozo parado
| 2018-12-27 |  |  | 0.85 |  | OK
| 2018-11-26 |  |  | 1.13 |  | OK
| 2018-10-22 |  |  | 1.22 |  | OK
| 2018-09-27 |  |  | 0.32 |  | OK
| 2018-08-28 |  |  | S/D |  | Pozo parado
| 2018-07-16 |  |  | S/D |  | Pozo parado
| 2018-05-18 |  |  | S/D |  | Pozo parado
| 2018-03-14 |  |  | 1.96 |  | OK
| 2018-02-22 |  |  | 1.64 |  | OK
| 2018-01-22 |  |  | 1.25 |  | OK
| 2017-12-21 |  |  | 2.72 |  | OK
| 2017-11-16 |  |  | 2.18 |  | OK
| 2017-10-20 |  |  | 2.31 |  | OK
| 2017-08-15 |  |  | 1.51
| 2017-07-27 |  |  | 1.96
| 2017-07-21 |  |  | 2.3
| 2017-07-14 |  |  | 2.41
| 2017-07-06 |  |  | 1.88
| 2017-06-23 |  |  | 1.82
| 2017-06-08 |  |  | 1.52
| 2017-05-31 |  |  | 1.33
| 2017-05-25 |  |  | 0.86
| 2017-05-18 |  |  | 1.22
| 2017-05-09 |  |  | 1.81
| 2017-05-05 |  |  | 0.78
| 2017-04-25 |  |  | 0.5
| 2017-04-18 |  |  | 0.66
| 2017-04-11 |  |  | 0.74
| 2017-04-03 |  |  | 0.98
| 2017-03-30 |  |  | 0.88
| 2017-03-23 |  |  | 0.98
| 2017-03-16 |  |  | 1.11
| 2017-03-10 |  |  | 1.42
| 2017-02-21 |  |  | 2.12
| 2017-02-15 |  |  | 2.45
| 2017-02-09 |  |  | 3.23
| 2017-02-03 |  |  | 3.98
Note on G15: Se baja encapsulado inh de corrosión e incrustacion
Volver Corrosion
Volver Incrustaciones
Volver Presiones

## NMDM-0062
NMDM-0062
| Fecha | Presión | Hierro | Residual Fosfonato | BRS | Observaciones
NMDM-0062 | 2019-11-13 |  | 7.11 | 0.69
| 2019-10-22 |  | 6.31 | 0.91
| 2019-09-05 |  | 6.53 | 1.12
| 2019-08-30 |  | 2.65 | 1.24
| 2019-07-30 |  | 2.51 | 2.65
| 2019-06-28 |  | 3.48 | 1.32
| 2019-05-28 |  | 2.65 | 2.19
| 2019-04-09 |  | 2.96 | 2.33
| 2019-03-27 |  | 2.71 | 3.12
| 2019-02-20 |  | 1.36 | 3.86
| 2019-01-29 |  | 1.72 | 3.45
| 2018-12-27 |  | 1.23 | 4.13
| 2018-11-26 |  | 0.78 | 4.73
| 2018-10-22 |  | 0.65 | 4.23
| 2018-09-27 |  | 1.47 | 4.92
| 2018-08-28 |  | 1.03 | 4.56
| 2018-07-16 |  | 0.34 | 4.47
| 2018-05-18 |  | 2.92 | 6.96
| 2018-04-06 |  | 2.04 | 6.21
| 2018-02-15 |  | 2.38 | 5.66
| 2018-01-22 |  | 2.14 | 5.23
| 2017-12-21 |  | 1.12 | 6.01
| 2017-11-09 |  | 1.38 | 5.88
| 2017-10-20 |  | 0.98 | 6.33
| 2017-09-16 |  | 0.86 | 5.12
| 2017-08-24 |  | 0.45 | 5.78
| 2017-08-15 |  | 1.22 | 4.65
| 2017-07-27 |  | 1.31 | 3.78
| 2017-07-21 |  | 1.74 | 3.97
| 2017-07-14 |  | 1.13 | 4.11
| 2017-07-06 |  | 1.44 | 3.64
| 2017-06-23 |  |  | 3.96
| 2017-06-08 |  |  | 4.22
| 2017-05-31 |  |  | 4.41
| 2017-05-25 |  |  | 4.82
| 2017-05-18 |  |  | 4.12
| 2017-05-09 |  |  | 3.88
| 2017-05-05 |  |  | 3.21
| 2017-04-25 |  |  | 3.49
| 2017-04-18 |  |  | 2.89
| 2017-04-11 |  |  | 1.67
| 2017-04-03 |  |  | 1.44
| 2017-03-30 |  |  | 1.54
| 2017-03-23 |  |  | 1.65
| 2017-03-16 |  |  | 1.22
| 2017-03-10 |  |  | 1.47
| 2017-02-21 |  |  | 1.68
| 2017-02-15 |  |  | 1.89
| 2017-02-09 |  |  | 1.76
| 2017-02-03 |  |  | 1.88
| 2017-01-26 |  |  | 1.98
| 2017-01-20 |  |  | 2.23
| 2017-01-06 |  |  | 3.46
Volver Incrustaciones
Volver Corrosión
Volver Presiones

## NMDM.a-0069
NMDM.a-0069
| Fecha | Presión Kg | Hierro | Residual | BRS | Observaciones
NMDM.a-0069 | 2019-10-22 | 14 | 1.75 |  |  | OK
| 2019-09-04 | 14 | 3.56 |  |  | OK
| 2019-08-27 | 14 | 3.25 |  |  | OK
| 2019-07-28 | 20 | 2.39 |  |  | OK
| 2019-06-19 | 24 | 1.42 |  |  | OK
| 2019-05-22 | 22 | 0.85 |  |  | OK
| 2019-04-25 | 24 | 4.25 |  |  | OK
| 2019-03-27 | 22 | 2.16 |  |  | OK
| 2019-02-19 | 22 | 2.35 |  |  | OK
| 2019-01-02 | 25 | 2.94 |  |  | Inicio de tratamiento con encapsulado
| 2018-12-04 | S/D |  |  |  | Pozo parado
| 2018-11-26 | S/D |  |  |  | Pozo parado
| 2018-10-12 | 10 |  |  |  | OK
| 2018-09-12 | 8 |  |  |  | OK
| 2018-08-31 | 10 |  |  |  | OK
Volver a Presiones
Volver a Corrosion

## NMDM-0072
NMDM-0072
| Fecha | Presión | Hierro | Residual Fosfonato | BRS | Observaciones
NMDM-0072 | 2019-11-13 | 15 | 1.43 | 1.13 |  | OK
| 2019-10-22 | 10 | 1.65 | 0.82 |  | OK
| 2019-09-05 | 10 | 3 | 1.08 |  | OK
| 2019-08-30 | 10 | 2.98 | 1.39 |  | OK
| 2019-07-29 | 10 | 2.67 | 1.91 |  | OK
| 2019-06-28 | 10 | 2.95 | 1.43 |  | OK
| 2019-05-28 | 12 | 2.52 | 1.21 |  | OK
| 2019-04-09 | 24 | 2.13 | 1.36 |  | OK
| 2019-03-27 | 22 | 1.66 | 2.19 |  | OK
| 2019-02-20 | 12 | 2.18 | 3.14 |  | OK
| 2019-01-29 | 12 | 1.95 | 2.84 |  | OK
| 2018-12-27 | 12 | S/D | 4.38 |  | Gas
| 2018-10-22 | 14 |  | 3.88 |  | OK
| 2018-09-27 |  |  | 5.37 |  | OK
| 2018-08-28 | 14 |  | 3.98 |  | OK
| 2018-07-16 |  |  | 4.33 |  | OK
| 2018-05-18 |  |  | 5.74 |  | OK
| 2018-04-06 |  |  | 5.28 |  | OK
| 2018-02-15 |  |  | 4.53 |  | OK
| 2018-01-18 |  |  | 3.68 |  | OK
| 2017-12-21 |  |  | 4.12 |  | OK
| 2017-11-09 |  |  | 5.65 |  | OK
| 2017-08-15 |  |  | 5.01
| 2017-07-27 |  |  | 5.2
| 2017-07-21 |  |  | 5.78
| 2017-07-14 |  |  | 4.11
| 2017-07-06 |  |  | 4.87
| 2017-06-23 |  |  | 5.08
| 2017-06-08 |  |  | 4.33
| 2017-05-31 |  |  | 4.72
| 2017-05-25 |  |  | 4.37
| 2017-05-18 |  |  | 3.84
| 2017-05-09 |  |  | 5.32
| 2017-05-05 |  |  | 5.38
| 2017-04-25 |  |  | 6.99
| 2017-04-18 |  |  | 5.02
| 2017-04-11 |  |  | 4.33
| 2017-04-03 |  |  | 4.01
| 2017-03-30 |  |  | 4.23
| 2017-03-23 |  |  | 4.55
| 2017-03-16 |  |  | 3.64
| 2017-03-10 |  |  | 3.22
| 2017-02-21 |  |  | 3.96
| 2017-02-15 |  |  | 4.01
| 2017-02-09 |  |  | 4.22
| 2017-02-03 |  |  | 3.02
Volver Incrustaciones
Volver Corrosión
Volver Presiones
Note on G18: Inicio de tratamiento con encapsulado

## NMDM-0083
NMDM-0083
| Fecha | Presión Kg | Fe++ | PO4 | BRS | Observaciones
NMDM-0083 | 2019-11-05 | 15 |  |  |  | OK
| 2019-10-29 | 18 |  |  |  | OK
| 2019-09-18 | 18 |  |  |  | OK
| 2019-08-25 | 25 |  |  |  | OK
| 2019-07-30 | 8 |  |  |  | OK
| 2019-06-19 | 10 |  |  |  | OK
| 2019-05-28 | S/D |  |  |  | Pozo parado
| 2019-04-25 | S/D |  |  |  | Pozo parado
| 2019-03-28 | 8 |  |  |  | OK
| 2019-02-18 | 6 |  |  |  | OK
| 2019-01-16 | 12 |  |  |  | OK
| 2018-12-03 | 11 |  |  |  | OK
| 2018-11-09 | 21 |  |  |  | OK
| 2018-10-22 | 25 |  |  |  | OK
| 2018-09-24 | 22 |  |  |  | OK
| 2018-09-24 | 22 |  |  |  | OK
| 2018-08-06 | 20 |  |  |  | OK
Volver a Presiones

## NMDM-0086
NMDM-0086
| Fecha | Presión Kg | Fe++ | PO4 | BRS | Observaciones
NMDM-0086 | 2019-04-25 | S/D |  |  |  | Tratamiento suspendido
| 2019-03-28 | S/D |  |  |  | Tratamiento suspendido
| 2019-02-18 | S/D |  |  |  | Tratamiento suspendido
| 2019-01-16 | S/D |  |  |  | Pozo parado
| 2018-12-03 | S/D |  |  |  | Pozo parado
| 2018-11-29 | S/D |  |  |  | Pozo parado
| 2018-10-22 | S/D |  |  |  | Pozo parado
| 2018-09-24 | S/D |  |  |  | Parado (espera pulling)
| 2018-08-08 | 10 |  |  |  | OK
Volver a Presiones

## NMDM.a-0087(I)
NMDM.a-0087(I)
| Fecha | Presión Kg | Fe++ | PO4 | BRS | Observaciones
NMDM.a-0087(I) | 2019-11-12 | 10 |  |  |  | OK
| 2019-10-29 | 18 |  |  |  | OK
| 2019-09-18 | 18 |  |  |  | OK
| 2019-08-14 | 10 |  |  |  | OK
| 2019-07-30 | 22 |  |  |  | OK
| 2019-06-19 | 20 |  |  |  | OK
| 2019-05-27 | 22 |  |  |  | OK
| 2019-04-25 | 20 |  |  |  | OK
| 2019-03-28 | 15 |  |  |  | OK
| 2019-02-20 | 15 |  |  |  | OK
| 2019-01-16 | 15 |  |  |  | OK
| 2018-12-03 | 20 |  |  |  | OK
| 2018-11-09 | 20 |  |  |  | OK
| 2018-10-18 | 28 |  |  |  | OK
| 2018-09-24 | 18 |  |  |  | OK
| 2018-08-06 | 16 |  |  |  | OK
Volver a Presiones
Note on G14: Pozo contrapresionado (maniobra operativa)
Note on G15: Pozo contrapresionado (maniobra operativa)

## NMDM.a-0090
NMDM.a-0090
| Fecha | Presión Kg | Fe++ | PO4 | BRS | Observaciones
NMDM.a-0090 | 2019-11-05 | 20 |  |  |  | OK
| 2019-10-29 | 20 |  |  |  | OK
| 2019-09-18 | 20 |  |  |  | OK
| 2019-08-21 | 10 |  |  |  | OK
| 2019-07-30 | 20 |  |  |  | OK
| 2019-06-19 | 15 |  |  |  | OK
| 2019-05-27 | 20 |  |  |  | OK
| 2019-04-25 | 12 |  |  |  | OK
| 2019-03-28 | 15 |  |  |  | OK
| 2019-02-18 | 20 |  |  |  | OK
| 2019-01-16 | 22 |  |  |  | OK
| 2018-12-03 | 11 |  |  |  | OK
| 2018-11-09 | 11 |  |  |  | OK
| 2018-10-18 | 10 |  |  |  | OK
| 2018-09-24 | 11 |  |  |  | OK
| 2018-08-08 | 15 |  |  |  | OK
Volver a Presiones
Note on G14: Pozo contrapresionado (maniobra operativa)

## MDM-0122
MDM-0122
| Fecha | Presión Kg | Fe++ | PO4 | BRS | Observaciones
NMDM-0122 | 2019-04-25 | S/D |  |  |  | Tratamiento suspendido
| 2019-03-28 | S/D |  |  |  | Tratamiento suspendido
| 2019-02-18 | S/D |  |  |  | Tratamiento suspendido
| 2019-01-16 | S/D |  |  |  | Tratamiento suspendido
| 2018-12-03 | S/D |  |  |  | Tratamiento suspendido
| 2018-11-29 | S/D |  |  |  | Tratamiento stand by
| 2018-10-30 | 3 |  |  |  | Tratamiento stand by
| 2018-09-24 | S/D |  |  |  | Pozo parado
| 2018-08-14 | 2 |  |  |  | OK
Volver a Presiones
Note on G13: Cambio de sistema de extracción (AIB x PCP), tratamiento stand by.
Note on G14: Cambio de sistema de extracción (AIB x PCP), tratamiento stand by.

## MDM-0123
MDM-0123
| Fecha | Presión Kg | Fe++ | PO4 | BRS | Observaciones
NMDM-0123 | 2019-11-05 | 20 |  |  |  | OK
| 2019-10-29 | 5 |  |  |  | OK
| 2019-09-18 | 5 |  |  |  | OK
| 2019-08-28 | 10 |  |  |  | OK
| 2019-07-30 | 2 |  |  |  | OK
| 2019-06-19 | 8 |  |  |  | OK
| 2019-05-27 | 25 |  |  |  | OK
| 2019-04-25 | 8 |  |  |  | OK
| 2019-03-28 | 15 |  |  |  | OK
| 2019-02-18 | 3 |  |  |  | OK
| 2019-01-16 | 2 |  |  |  | OK
| 2018-12-03 | 2 |  |  |  | OK
| 2018-11-09 | 1 |  |  |  | OK
| 2018-10-18 | 1 |  |  |  | OK
| 2018-09-24 | 3 |  |  |  | OK
| 2018-08-28 | 1.5 |  |  |  | OK
Volver a Presiones
Note on G14: Pozo contrapresionado (maniobra operativa).
Note on G16: Pozo contrapresionado (maniobra operativa).

## MDM-0125
MDM-0125
| Fecha | Presión Kg | Fe++ | PO4 | BRS | Observaciones
NMDM-0125 | 2019-10-29 | 10 |  |  |  | OK
| 2019-09-18 | 10 |  |  |  | OK
| 2019-08-28 | 25 |  |  |  | OK
| 2019-07-30 | 18 |  |  |  | OK
| 2019-06-13 | 12 |  |  |  | OK
| 2019-05-27 | 20 |  |  |  | OK
| 2019-04-25 | 3 |  |  |  | OK
| 2019-03-28 | 8 |  |  |  | OK
| 2019-02-18 | 10 |  |  |  | OK
| 2019-01-16 | S/D |  |  |  | Pozo parado
| 2018-12-03 | 20 |  |  |  | OK
| 2018-11-26 | 15 |  |  |  | OK
| 2018-10-18 | 25 |  |  |  | OK
| 2018-09-24 | 35 |  |  |  | OK
| 2018-08-15 | 20 |  |  |  | OK
Volver a Presiones
Note on G13: Pozo contrapresionado (maniobra operativa).

## NMdV.x-0001
NMdV.x-0001
| Fecha | Presión Kg | Fe++ | PO4 | BRS | Observaciones
NMdV.x-0001 | 2019-11-12 | 10 |  |  |  | OK
| 2019-10-29 | 8 |  |  |  | OK
| 2019-09-18 | 8 |  |  |  | OK
| 2019-08-28 | 5 |  |  |  | OK
| 2019-07-30 | 8 |  |  |  | OK
| 2019-06-13 | 6 |  |  |  | OK
| 2019-05-28 | 10 |  |  |  | OK
| 2019-04-25 | 8 |  |  |  | OK
| 2019-03-28 | 15 |  |  |  | OK
| 2019-02-18 | 4 |  |  |  | OK
| 2019-01-16 | 4 |  |  |  | OK
| 2018-12-03 | 14 |  |  |  | OK
| 2018-11-29 | 15 |  |  |  | OK
| 2018-10-22 | 16 |  |  |  | OK
| 2018-09-24 | 18 |  |  |  | OK
| 2018-08-08 | 18 |  |  |  | OK
Volver a Presiones

## NMdVO.x-0001
1
NMdVO.x-0001
| Fecha | Presión Kg | Fe++ | PO4 | BRS | Observaciones
NMdVO.x-0001 | 2019-11-12 | 4 |  |  |  | Pozo parado
| 2019-10-29 | S/D |  |  |  | Pozo parado
| 2019-09-18 | S/D |  |  |  | Pozo parado
| 2019-08-28 | S/D |  |  |  | Pozo parado
| 2019-07-30 | 4 |  |  |  | OK
| 2019-06-13 | 10 |  |  |  | OK
| 2019-05-31 | 8 |  |  |  | OK
| 2019-05-20 |  |  |  |  | Inicio de tratamiento
Volver a Presiones

## NMdVS.x-0001
NMdVS.x-0001
| Fecha | Presión Kg | Fe++ | PO4 | BRS | Observaciones
NMdVS.x-0001 | 2019-10-29 | S/D |  |  |  | Pozo parado
| 2019-09-18 | S/D |  |  |  | Pozo parado
| 2019-08-28 | S/D |  |  |  | Pozo parado
| 2019-07-30 | S/D |  |  |  | Pozo parado
| 2019-06-13 | 2 |  |  |  | OK
| 2019-05-31 | 1 |  |  |  | OK
| 2019-05-20 |  |  |  |  | Inicio de tratamiento
Volver a Presiones

## NPP-0006
NPP-0006
| Fecha | Presión Kg | Fe++ | PO4 | BRS | Observaciones
NPP-0006 | 2019-11-12 | 4 |  |  |  | OK
| 2019-10-29 | 3 |  |  |  | OK
| 2019-09-11 | 3 |  |  |  | OK
| 2019-08-28 | 3 |  |  |  | OK
| 2019-07-04 | 3 |  |  |  | OK
| 2019-06-26 | 3 |  |  |  | OK
| 2019-05-23 | 3 |  |  |  | OK
| 2019-04-16 | 3 |  |  |  | OK
| 2019-03-28 | 3 |  |  |  | OK
| 2019-02-19 | 3 |  |  |  | OK
| 2019-01-15 | 4 |  |  |  | OK
| 2018-12-03 | 3 |  |  |  | OK
| 2018-11-15 | 3 |  |  |  | OK
| 2018-10-29 | 2 |  |  |  | OK
| 2018-09-13 | 2 |  |  |  | OK
| 2018-08-14 | 6 |  |  |  | OK
Volver a Presiones

## NPP-0026
NPP-0026
| Fecha | Presión Kg | Fe++ | PO4 | BRS | Observaciones
NPP-0026 | 2019-10-29 | 3 |  |  |  | OK
| 2019-09-04 | S/D |  |  |  | Pozo parado
| 2019-08-22 | S/D |  |  |  | Pozo parado
| 2019-07-04 | 8 |  |  |  | OK
| 2019-06-28 | 8 |  |  |  | OK
| 2019-05-23 | 8 |  |  |  | OK
| 2019-04-16 | 8 |  |  |  | OK
| 2019-03-28 | 6 |  |  |  | OK
| 2019-02-19 | 10 |  |  |  | OK
| 2019-01-15 | 10 |  |  |  | OK
| 2018-12-03 | 8 |  |  |  | OK
| 2018-11-29 | 8 |  |  |  | OK
| 2018-10-29 | 10 |  |  |  | OK
| 2018-09-13 | 12 |  |  |  | OK
| 2018-08-14 | 12 |  |  |  | OK
Volver a Presiones

## NPP-0030
NPP-0030
| Fecha | Presión Kg | Fe++ | PO4 | BRS | Observaciones
NPP-0030 | 2019-11-11 | 3 |  |  |  | OK
| 2019-10-29 | 3 |  |  |  | OK
| 2019-09-04 | 3 |  |  |  | OK
| 2019-08-22 | 3 |  |  |  | OK
| 2019-07-04 | 3 |  |  |  | OK
| 2019-06-28 | 3 |  |  |  | OK
| 2019-05-23 | 3 |  |  |  | OK
| 2019-04-16 | 2 |  |  |  | OK
| 2019-03-28 | 3 |  |  |  | OK
| 2019-02-19 | 3 |  |  |  | OK
| 2019-01-15 | 3 |  |  |  | OK
| 2018-12-03 | 4 |  |  |  | OK
| 2018-11-29 | 3 |  |  |  | OK
| 2018-10-29 | 6 |  |  |  | OK
| 2018-09-13 | 8 |  |  |  | OK
| 2018-08-14 | 8 |  |  |  | OK
Volver a Presiones

## NPP-0046
NPP-0046
| Fecha | Presión Kg | Fe++ | PO4 | BRS | Observaciones
NPP-0046 | 2019-11-11 | 16 |  |  |  | OK
| 2019-10-29 | 16 |  |  |  | OK
| 2019-09-04 | 16 |  |  |  | OK
| 2019-08-22 | 18 |  |  |  | OK
| 2019-07-04 | 16 |  |  |  | OK
| 2019-06-28 | 18 |  |  |  | OK
| 2019-05-23 | 16 |  |  |  | OK
| 2019-04-16 | 15 |  |  |  | OK
| 2019-03-28 | 16 |  |  |  | OK
| 2019-02-19 | 16 |  |  |  | OK
| 2019-01-15 | 14 |  |  |  | OK
| 2018-12-03 | 14 |  |  |  | OK
| 2018-11-15 | 15 |  |  |  | OK
| 2018-10-16 | 16 |  |  |  | OK
| 2018-09-20 | 14 |  |  |  | OK
| 2018-08-24 | 14 |  |  |  | OK
Volver a Presiones

## NLAS-0063
NLAS-0063
| Fecha | Presión | Hierro | Residual | BRS | Observaciones
NLAS-0063 | 2019-11-04 |  | 0.54 |  | Se inocula
| 2019-10-15 |  | 0.59 |  | 2
| 2019-09-02 |  | 0.61 |  | 3
| 2019-08-23 |  | 0.66 |  | 3
| 2019-07-31 |  | 0.83 |  | 2
| 2019-06-28 |  | 0.49 |  | 2
| 2019-05-22 |  | 0.32 |  | 2
| 2019-04-09 |  | 0.61 |  | 2
| 2019-03-29 |  | 1.39 |  | 1
| 2019-02-20 |  | 1.16 |  | 1
| 2019-01-29 |  | 0.78 |  | 2
| 2018-12-27 |  | 1.51 |  | 1
| 2018-11-26 |  | 2.03 |  | 1
| 2018-10-16 |  | 1.64 |  | 1
| 2018-09-27 |  | 1.12 |  | 2
| 2018-08-28 |  | 1.02 |  | 2
| 2018-07-16 |  | 2.37
| 2018-05-18 |  | 2.13
| 2018-04-06 |  | 1.22
| 2018-02-23 |  | 1.36
| 2017-01-22 |  | 1.14
| 2017-12-21 |  | 1.27
| 2017-11-16 |  | 1.08
| 2017-10-23 |  | 1.22
| 2017-09-20 |  | 1.44
| 2017-08-10 |  | 1.64
| 2017-07-27 |  | 2.44
| 2017-07-21 |  | 2.13
| 2017-07-14 |  | 1.85
| 2017-07-06 |  | 2.11
| 2017-06-23 |  | 1.85
| 2017-06-06 |  | 2.11
| 2017-05-30 |  | 1.74
| 2017-05-23 |  | 1.62
| 2017-05-17 |  | 1.82
| 2017-05-11 |  | 1.65
| 2017-05-05 |  | 1.12
| 2017-04-25 |  | 1.42
| 2017-04-17 |  | 0.98
| 2017-04-11 |  | 0.47
| 2017-04-05 |  | 0.52
| 2017-04-02 |  | 1.38
| 2017-03-28 |  | 0.44
| 2017-03-23 |  | 0.66
| 2017-03-15 |  | 0.78
| 2017-03-10 |  | 0.47
| 2017-02-23 |  | 0.28
| 2017-02-16 |  | 0.37
| 2017-02-09 |  | 0.23
| 2017-01-26 |  | 0.22
| 2017-01-20 |  | 0.07
| 2017-01-13 |  | 0.12
| 2017-01-03 |  | 0.48
Volver Incrustaciones
Volver Corrosión
Volver Bacterias

## NLCA-0005
NLCA-0005
| Fecha | Presión | Hierro | Residual Fosfonato | BRS | Observaciones
NLCA-0005 | 2019-11-06 |  |  | 0.55 |  | OK
| 2019-10-16 |  |  | 0.59 |  | OK
| 2019-09-04 |  |  | 0.62 |  | OK
| 2019-08-26 |  |  | 0.73 |  | OK
| 2019-07-29 |  |  | 0.52 |  | OK
| 2019-06-26 |  |  | 0.63 |  | OK
| 2019-05-30 |  |  | 0.97 |  | OK
| 2019-04-16 |  |  | 1.44 |  | OK
| 2019-03-28 |  |  | 2.17 |  | OK
| 2019-02-20 |  |  | 2.96 |  | OK
| 2019-01-29 |  |  | 3.32 |  | OK
| 2018-12-27 |  |  | 4.67 |  | OK
| 2018-11-26 |  |  | 5.72 |  | OK
| 2018-10-22 |  |  | 2.71 |  | OK
| 2018-09-27 |  |  | 3.14 |  | OK
| 2018-08-28 |  |  | 4.21 |  | OK
| 2018-07-16 |  |  | 4.87 |  | OK
| 2018-05-18 |  |  | 6.54 |  | OK
| 2018-04-06 |  |  | 4.86 |  | OK
| 2018-02-22 |  |  | 5.81 |  | OK
| 2018-01-18 |  |  | 6.42 |  | OK
| 2017-12-21 |  |  | 7.26 |  | OK
| 2017-11-09 |  |  | 8.21 |  | OK
Volver a Incrustaciones

## NLCA-0026
NLCA-0026
| Fecha | Presión | Hierro | Residual Fosfonato | BRS | Observaciones
NLCA-0026 | 2019-11-06 |  | 1.06 | 0.33 |  | OK
| 2019-10-16 |  | 1.18 | 0.86 |  | OK
| 2019-09-02 |  | 1.12 | 0.95 |  | OK
| 2019-08-26 |  | 1.26 | 1.43 |  | OK
| 2019-07-30 |  | 1.43 | 1.39 |  | OK
| 2019-06-26 |  | 1.25 | 1.16 |  | OK
| 2019-05-30 |  | S/D | S/D |  | Sin producción
| 2019-04-16 |  | 1.25 | 0.92 |  | OK
| 2019-03-28 |  | 3.42 | 1.28 |  | OK
| 2019-02-20 |  | 1.62 | 3.24 |  | OK
| 2019-01-29 |  | 2.13 | 3.17 |  | OK
| 2018-12-27 |  | 1.56 | 4.33 |  | OK
| 2018-11-26 |  | 1.75 | 6.83 |  | OK
| 2018-10-22 |  | 0.36 | 5.87 |  | OK
| 2018-09-27 |  | 1.84 | 5.14 |  | OK
| 2018-08-28 |  | S/D | S/D |  | Parado
| 2018-07-16 |  | 1.89 | 3.47 |  | OK
| 2018-05-18 |  | 2.67 | 6.74 |  | OK
| 2018-04-06 |  | 1.94 | 5.87 |  | OK
| 2018-02-22 |  | 2.51 | 5.32 |  | OK
| 2018-01-18 |  | 3.15 | 4.02 |  | OK
| 2017-12-21 |  | 1.28 | 4.55 |  | OK
| 2017-11-24 |  | 1.96 | 3.57 |  | OK
| 2017-07-27 |  |  | 2.45
| 2017-07-21 |  |  | 1.95
| 2017-07-14 |  |  | 2.21
| 2017-07-06 |  |  | 2.32
| 2017-06-29 |  |  | 2.78
| 2017-06-19 |  |  | 2.92
| 2017-06-08 |  |  | 2.81
| 2017-05-30 |  |  | 3.23
| 2017-05-24 |  |  | 2.93
| 2017-05-16 |  |  | 3.48
| 2017-05-11 |  |  | 3.44
| 2017-05-04 |  |  | 2.88
| 2017-04-25 |  |  | 3.62
| 2017-04-20 |  |  | 2.33
| 2017-04-14 |  |  | 0.48
| 2017-04-05 |  |  | 0.45
| 2017-03-28 |  |  | 0.54
| 2017-03-23 |  |  | 0.39
| 2017-03-16 |  |  | 0.48
| 2017-03-10 |  |  | 0.38
| 2017-03-03 |  |  | 0.27
| 2017-02-20 |  |  | 0.44
| 2017-02-15 |  |  | 0.55
| 2017-02-08 |  |  | 0.62
| 2017-02-01 |  |  | 0.55
| 2017-01-25 |  |  | 0.47
| 2017-01-13 |  |  | 0.75
| 2017-01-03 07:12 |  |  | 0.92
Volver Incrustaciones
Volver Corrosión

## NLCA-0030
NLCA-0030
| Fecha | Presión | Fe++ | PO4 | BRS | Observaciones
NLCA-0030 | 2018-11-26 |  |  | S/D |  | Tratamiento suspendido
| 2018-10-22 |  |  | S/D |  | Pozo parado
| 2018-09-27 |  |  | S/D |  | Pozo parado
| 2018-08-28 |  |  | S/D |  | Parado
| 2018-01-22 |  |  | S/D |  | Parado
| 2017-12-21 |  |  | S/D |  | Parado
| 2017-07-27 |  |  | S/D |  | Parado
| 2017-07-14 |  |  | 4.78
| 2017-07-06 |  |  | 4.33
| 2017-06-29 |  |  | 5.11
| 2017-06-19 |  |  | 5.23
| 2017-06-08 |  |  | 4.31
| 2017-05-30 |  |  | 5.98
| 2017-05-24 |  |  | 5.02
| 2017-05-16 |  |  | 4.78
| 2017-05-11 |  |  | 5.34
| 2017-05-04 |  |  | 5.22
| 2017-04-25 |  |  | 4.98
| 2017-04-20 |  |  | 5.11
| 2017-04-14 |  |  | 3.56
| 2017-04-05 |  |  | 0.98
| 2017-03-28 |  |  | 1.1
| 2017-03-23 |  |  | 1.75
| 2017-03-16 |  |  | 1.32
| 2017-03-10 |  |  | 0.99
| 2017-03-03 |  |  | 1.12
| 2017-02-20 |  |  | 1.01
| 2017-02-15 |  |  | 0.9
| 2017-02-08 |  |  | 0.94
| 2017-02-01 |  |  | 1.03
| 2017-01-27 |  |  | 1.11
| 2017-01-19 |  |  | 1.32
| 2017-01-05 |  |  | 0.87
0.98
Volver Incrustaciones
Volver Corrosión

## NLCA-0047
NLCA-0047
| Fecha | Presión | Hierro | Residual | BRS | Observaciones
NLCA-0047 | 2019-11-06 |  | 15.2 |  |  | OK
| 2019-10-16 |  | S/D |  |  | Pozo parado
| 2019-09-02 |  | 11.89 |  |  | OK
| 2019-08-22 |  | 12.31 |  |  | OK
| 2019-07-31 |  | 9.32 |  |  | OK
| 2019-06-26 |  | 12.4 |  |  | Hierro inicial post intervención
| 2019-05-30 |  | S/D |  |  | Pozo parado (intervenido)
| 2019-04-16 |  | S/D |  |  | Sin producción
| 2019-03-28 |  | 2.94 |  |  | OK
| 2019-02-20 |  | 2.38 |  |  | OK
| 2019-01-29 |  | 2.69 |  |  | Inicio de tratamiento con encapsulado
Volver Incrustaciones
Volver Corrosión

## NLCA-0075
NLCA-0075
| Fecha | Presión | Fe++ | Residual Fosfonato | BRS | Observaciones
NLCA-0075 | 2019-11-06 |  | 17.4 | 2.21
| 2019-10-16 |  | 18.2 | 2.44 |  | Hierro inicial 18,2
| 2018-09-17 |  |  |  |  | Inicio de tratamiento (Encapsulado)
Volver Incrustaciones
Volver Corrosión

## NLCA-0088
NLCA-0088
| Fecha | Presión | Hierro | Residual | BRS | Observaciones
NLCA-0088 | 2019-11-04 |  | 25.9 |  |  | OK
| 2019-10-21 |  | 16.4 |  |  | OK
| 2019-09-16 |  | 2.02 |  |  | OK
| 2019-08-29 |  | S/D |  |  | Pozo parado
| 2019-07-05 |  | 2.06 |  |  | OK
| 2019-06-28 |  | 2.11 |  |  | OK
| 2019-05-22 |  | 2.93 |  |  | OK
| 2019-04-25 |  | 2.82 |  |  | OK
| 2019-03-28 |  | 2.31 |  |  | OK
| 2019-02-20 |  | 2.12 |  |  | OK
| 2019-01-29 |  | 1.95 |  |  | Inicio de tratamiento con encapsulado
Volver Incrustaciones
Volver Corrosión

## NLCA-0138
NLCA-0138
| Fecha | Presión | Hierro | Residual Fosfonato | BRS | Observaciones
NLCA-0138 | 2019-11-06 |  |  | S/D |  | Pozo parado
| 2019-10-16 |  |  | S/D |  | Pozo parado
| 2019-09-04 |  |  | 2.77 |  | OK
| 2019-08-26 |  |  | 3.05 |  | OK
| 2019-07-29 |  |  | 3.44 |  | OK
| 2019-06-30 |  |  | 3.38 |  | OK
| 2019-05-22 |  |  | 1.96 |  | OK
| 2019-04-16 |  |  | 1.4 |  | OK
| 2019-03-28 |  |  | 2.08 |  | OK
| 2019-02-20 |  |  | 3.52 |  | OK
| 2019-01-29 |  |  | 2.91 |  | OK
| 2018-12-27 |  |  | 2.24 |  | OK
| 2018-11-26 |  |  | 1.34 |  | OK
| 2018-10-22 |  |  | 3.66 |  | OK
| 2018-09-27 |  |  | 3.11 |  | OK
| 2018-08-28 |  |  | 5.31 |  | OK
| 2018-07-16 |  |  | 3.76 |  | OK
| 2018-05-18 |  |  | 5.34 |  | OK
| 2018-04-06 |  |  | 4.52 |  | OK
| 2018-01-22 |  |  | S/D |  | Gas
| 2017-12-21 |  |  | 6.13 |  | OK
| 2017-11-09 |  |  | 4.77 |  | OK
| 2017-10-19 |  |  | 5.26 |  | OK
| 2017-08-11 |  |  | 6.53 |  | OK
| 2017-07-27 |  |  | 6.23 |  | OK
| 2017-07-21 |  |  | 5.82 |  | OK
| 2017-07-14 |  |  | 5.22 |  | OK
| 2017-07-06 |  |  | 6.33 |  | OK
| 2017-06-29 |  |  | 6.21 |  | OK
| 2017-06-19 |  |  | 7.11 |  | OK
| 2017-06-08 |  |  | 6.31 |  | OK
| 2017-05-30 |  |  | 7.32 |  | OK
| 2017-05-24 |  |  | 7.98 |  | OK
| 2017-05-16 |  |  | 8.01 |  | OK
| 2017-05-11 |  |  | 7.55 |  | OK
| 2017-05-04 |  |  | 8.34 |  | OK
| 2017-04-25 |  |  | 7.98 |  | OK
| 2017-04-20 |  |  | 8.01 |  | OK
| 2017-04-14 |  |  | 1.77 |  | OK
| 2017-04-05 |  |  | 1.89 |  | OK
| 2017-03-28 |  |  | 2.21 |  | OK
| 2017-03-23 |  |  | 2.33 |  | OK
| 2017-03-16 |  |  | 1.81 |  | OK
| 2017-03-10 |  |  | 2.01 |  | OK
| 2017-03-03 |  |  | 1.88 |  | OK
| 2017-02-20 |  |  | 0.78 |  | OK
| 2017-02-15 |  |  | 0.99 |  | OK
| 2017-02-08 |  |  | 1.13 |  | OK
| 2017-02-01 |  |  | 1.02 |  | OK
| 2017-01-27 |  |  | 1.78 |  | OK
| 2017-01-19 |  |  | 1.23 |  | OK
| 2017-01-05 |  |  | 0.98 |  | OK
Volver Incrustaciones
Volver Corrosión

## LaVa.x-0001
LaVa.x-0001
| Fecha | Presión | Hierro | Residual Fosfonato | BRS | Observaciones
LaVa.x-0001 | 2019-10-16 |  |  | S/D |  | Pozo parado
| 2019-09-10 |  |  | 1.61 |  | OK
| 2019-08-28 |  |  | 1.86 |  | OK
| 2019-07-30 |  |  | S/D |  | Sin producción
| 2019-06-29 |  |  | S/D |  | Solo gas
| 2019-05-30 |  |  | S/D |  | Solo gas
| 2019-04-29 |  |  | S/D |  | Pozo parado
| 2019-03-27 |  |  | 1.83 |  | OK
| 2019-02-20 |  |  | 2.82 |  | OK
| 2019-01-29 |  |  | 2.64 |  | OK
| 2018-12-27 |  |  | 3.28 |  | OK
| 2018-11-26 |  |  | 4.11 |  | OK
| 2018-10-29 |  |  | 2.71 |  | OK
| 2018-09-27 |  |  | 4.35 |  | OK
| 2018-08-28 |  |  | 4.92 |  | OK
| 2018-07-16 |  |  | 5.78 |  | OK
| 2018-05-18 |  |  | Gas |  | Solo gas
| 2018-03-14 |  |  | 4.66 |  | OK
| 2018-02-22 |  |  | 4.23 |  | OK
| 2018-01-22 |  |  | 4.69 |  | OK
| 2017-12-21 |  |  | 5.77 |  | OK
| 2017-11-09 |  |  | 5.18 |  | OK
Volver a Incrustaciones
Note on G14: Pozo parado (espera de pulling).

## NPP-0024
NPP-0024
| Fecha | Presión Kg | Fe++ | PO4 | BRS | Observaciones
NPP-0024 | 2019-11-12 | 4 |  |  |  | OK
| 2019-10-29 | 4 |  |  |  | OK
| 2019-09-11 | 3 |  |  |  | OK
| 2019-08-22 | 3 |  |  |  | OK
| 2019-07-04 | 4 |  |  |  | OK
| 2019-06-28 | 8 |  |  |  | OK
| 2019-06-12 | 3 |  |  |  | OK
| 2019-06-10 | 8 |  |  |  | Inicio de tratamiento
Volver a Presiones

## NPP-0026
[11 empty] | INGRESO DE INFORMACION |  |  |  | SODIO | 11857.94 | 515.5626 | 0.5157868 | [10 empty] | INFORME POTENCIAL INCRUSTANTE
[15 empty] | CALCIO | 2014 | 100.7 | 0.0502495
|  |  |  | NPP-0026 | [6 empty] | FECHA | 2014-01-06 |  |  | MAGNESIO | 1145 | 95.41667 | 0.4709996 | [5 empty] | COMPANIA: |  |  | NECON | [12 empty] | VELOCIDAD DE CORROSION DE POZOS PRODUCTORES
[11 empty] | COMPANIA | NECON |  |  | CLORUROS | 24900 | 701.4085 | 0.7023977 | [5 empty] | YACIMIENTO: |  |  | PETROLEOS SUDAMERICANOS
[11 empty] | YACIMIENTO | PETROLEOS SUDAMERICANOS |  |  | CARBONATOS | 0 | 0 | 0 | [5 empty] | PTO DE MUESTREO: |  |  | CE103 | [8 empty] | COMPANIA | NECON
| Fecha | Presión | Hierro | Residual Fosfonato | BRS | Observaciones |  |  |  |  | PTO DE MUESTREO | CE103 |  |  | BICARBONATOS | 450 | 7.377049 | 0.007375236 | [17 empty] | YACIMIENTO | PETROLEOS SUDAMERICANOS
NPP-0026 | 2019-10-29 |  |  | 0.33 |  | OK
| 2019-09-04 |  |  | S/D |  | Pozo parado
| 2019-08-31 |  |  | S/D |  | Pozo parado
| 2019-07-29 |  |  | 2.19 |  | OK
| 2019-06-28 |  |  | 1.66 |  | OK
| 2019-05-22 |  |  | 1.08 |  | OK
| 2019-04-16 |  |  | 1.63 |  | OK
| 2019-03-28 |  |  | 1.92 |  | OK
| 2019-02-18 |  |  | 3.13 |  | OK
| 2019-01-29 |  |  | 2.24 |  | OK
| 2018-12-27 |  |  | 2.78 |  | OK
| 2018-11-26 |  |  | 2.38 |  | OK
| 2018-10-22 |  |  | 4.11 |  | OK
| 2018-09-27 |  |  | 4.74 |  | OK
| 2018-08-28 |  |  | 3.11 |  | OK
| 2018-07-16 |  |  | 4.75 |  | OK
| 2018-05-18 |  |  | 4.06 |  | OK
| 2018-04-06 |  |  | 4.38 |  | OK
| 2018-02-22 |  |  | 2.91 |  | OK
| 2018-01-22 |  |  | 3.32 |  | OK
| 2017-12-21 |  |  | 3.58 |  | OK
| 2017-11-09 |  |  | 4.31 |  | OK
| 2017-10-20 |  |  | 5.83
| 2017-09-21 |  |  | 4.52
| 2017-08-18 |  |  | 4.74
| 2017-07-27 |  |  | 5.11
| 2017-07-21 |  |  | 4.44
| 2017-07-14 |  |  | 4.39
| 2017-07-05 |  |  | 3.32
| 2017-06-20 |  |  | 2.91
| 2017-06-08 |  |  | 2.82
| 2017-06-02 |  |  | 2.22 | [5 empty] | SULFATOS | 139 | 2.893723 | 0.001446862 | [19 empty] | POZO PRODUCTOR | CE103
| 2017-05-26 |  |  | 2.38 |  |  | IONES |  |  | HIERRO TOTAL | 0.1 | [9 empty] | CONCENTRACIONES IONICAS | [11 empty] | FECHA | 2014-01-06
| 2017-05-19 |  |  | 2.21 |  |  | CALCIO | 1000 | mg/lt | SALINIDAD (CL Na) | 41032.39 | [9 empty] | SODIO |  | 11857.94 |  | TENDENCIA A DEPOSITAR CaC03
| 2017-05-13 |  |  | 1.78 |  |  | MAGNESIO | 1145 | mg/lt | PH POTENCIOMÉTRICO | 7 | [9 empty] | CALCIO |  | 2014 |  | 25 | -1.720599 | TEND. CORROSIVA | [5 empty] | HIERRO MEDIDO |  | 0.1
| 2017-05-04 |  |  | 2.33 | [6 empty] | CLORUROS | 24900 | mg/lt |  | TSD | 40506.04 | [7 empty] | MAGNESIO |  |  |  | 1145 |  | 50 | -0.8033495 | TEND. CORROSIVA |  |  |  | PH POTENCIOMÉTRICO |  | 7
| 2017-04-26 |  |  |  |  | Parado |  |  |  |  | CARBONATOS | 0 | mg/lt |  | FUERZA IÓNICA | 1.658172 | [7 empty] | CLORUROS |  |  |  | 24900 |  | 80 | 1.921007 | TEND. INSCRUSTANTE
| 2017-04-13 |  |  | 2.02 | [6 empty] | BICARBONATOS | 450 | mg/lt | [10 empty] | CARBONATOS |  |  |  | 0 | [7 empty] | GASES
| 2017-04-06 |  |  | 3.02 | [6 empty] | SULFATOS | 139 | mg/lt |  | SOLUBILIDAD DE SULFATO DE CALCIO METODO : MC DONALD - STIFF - SKILLMAN | [8 empty] | BICARBONATOS |  |  |  | 450 |  | CALC. DE P (CaCO3) PPTABLE | [5 empty] | SULFURO DE HIDROGENO |  | -
| 2017-03-29 |  |  | 2.02 | [6 empty] | HIERRO TOTAL | 0.1 | mg/lt | [10 empty] | SULFATOS |  |  |  | 139 |  |  | P [ 25 C ] = | -11238.21 |  |  |  | ANHÍDRIDO CARBÓNICO |  | -
| 2017-03-23 |  |  | 2.23 | [6 empty] | PH POTENCIOMÉTRICO | 7 | mg/lt |  | CONSTANTES Kps |  | CÁLCULO DE X , X 2 | [6 empty] | HIERRO TOTAL |  |  |  | 0.1 |  |  | P [ 50 C ] = | -2425.358
| 2017-03-16 |  |  | 1.75 | [10 empty] | Kps [ 25 C ] = | 0.002482347 | X = | 0.04880264 | [5 empty] | SALINIDAD (CL Na) |  |  |  | 41032.39 |  |  | P [ 80 C ] = | 727.1803 |  |  |  | GASES DISUELTOS
| 2017-03-10 |  |  | 2.22 | [6 empty] | GASES |  |  |  | Kps [ 50C ] = | 0.002472347 | X 2= | 0.002381698 | [5 empty] | SULFURO TOTALES |  |  |  | 2 | [7 empty] | SULFUROS TOTALES |  | 2
| 2017-03-01 |  |  | 2.21 | [6 empty] | SH2 | - | ppm |  | Kps [ 80C ] = | 0.002209849 | [7 empty] | ANHIDRIDO CARBONICO |  |  |  | 30 |  | VALORES DE P |  | INTERPRETACION |  |  |  | Ac. SULFHIDRICO (calculado) |  | -
| 2017-02-22 |  |  | 1.89 | [6 empty] | CO2 | - | % molar | [10 empty] | OXIGENO |  |  |  | - |  | P< 0 |  | SIN DEPOSICION |  |  |  | ANHÍDRIDO CARBÓNICO |  | 30
| 2017-02-08 |  |  | 2.13 | [11 empty] | SOL CAL | SOL REAL | [6 empty] | PH POTENCIOMÉTRICO |  |  |  | 7 |  | 0 < P < 286 |  | ESCASA DEPOSICION |  |  |  | BSR |  | -
| 2017-01-25 |  |  | 2.66 | [6 empty] | GASES DISUELTOS |  |  |  | Temperatura | [ meq / lts ] | [ meq / lts ] |  | INTERPRETACION DE LOS VALORES |  |  |  |  | TSD PPM |  |  |  | 40506.04 |  | 286 < P < 714 |  | MODERADA DEPOSICION
| 2017-01-17 |  |  | 3.22 | [6 empty] | Sulfuro total | 2 | mg/lt |  | 25 | 62.1527 | 2.893723 |  | SI Sr > Sc | HABRA DEPOSICION DE SULFATO DE CALCIO. |  |  |  | FUERZA IÓNICA |  |  |  | 1.658172 |  | P > 714 |  | ELEVADA DEPOSICION |  |  |  | DATOS DE PRODUCCION E INSTALACION DEL POZO
[11 empty] | Ac. SULFHIDRICO (calculado) | - | mg/lt |  | 50 | 61.9723 | 2.893723 |  | SI Sr = Sc | SE CONSIDERA UN SISTEMA SATURADO. |  |  |  | PRESION |  |  |  | 123 | [7 empty] | DIAMETRO CASING | 5.5 | Inch |  |  | GRAFICO: el grafico muestra la velocidad de corrosion puntual de la instalacion respecto de los valores de Fe medido en
[11 empty] | Anhidrido Carbonico | 30 | mg/lt |  | 80 | 57.12703 | 2.893723 |  | SI Sr < Sc | NO HABRA DEPOSICION DE SULFATO DE CALCIO. |  |  |  | TEMPERATURA |  |  |  | 47 | [7 empty] | DIAMETRO TUBING | 2.875 | Inch | 2206 |  | boca de pozo en cualquier momento. Arbitrando las siguientes condiciones, 0,0 ppm de Fe en agua de formacion y corrosion
[11 empty] | Oxigeno | - | mg/lt | [22 empty] | DIAMETRO VARILLA 1 | 1 | Inch | 652 |  | de pareja y cte. en toda la instalacion
[36 empty] | DIAMETRO VARILLA 2 | 0.875 | Inch | 681
[11 empty] | RECUENTO MICROBIOLOGICO |  |  |  | STIFF - DAVIS | [20 empty] | DIAMETRO VARILLA 3 | 0.75 | Inch | 873 |  | INTERPRETACION DE RESULTADOS
[11 empty] | BACT. SULFA. REDUCTORAS | - | UFC | [22 empty] | PRODUCCION BRUTA |  | 36 |  |  | VELOCIDAD DE CORROSION | REFERENCIA
[11 empty] | BACT. AERÓB. TOTALES. | - | UFC |  | CTE IONICA |  | CALCULO DE PCa , PAlc |  |  | TENDENCIA A DEPOSITAR CaC03 | [15 empty] | % AGUA |  | 53 |  |  | 0 - 2 MPY | CORROSION NORMAL
[15 empty] | K [ 25 C ] = | 5.289507 | Pca = | 1.298868 |  | SI [ 25 C ] = | -1.720599 | TENDENCIA CORROSIVA | [13 empty] | SUMERGENCIA DE BBA | 0 |  |  |  | 2 - 5 MPY | CORROSION ELEVADA
[11 empty] | TEMPERATURA | 47 |  |  | K [ 50 C ] = | 4.372257 | PAlc = | 2.132224 |  | SI [ 50 C ] = | -0.8033495 | TENDENCIA CORROSIVA | [18 empty] | > 5 MPY | CORROSION MUY ELEVADA
[11 empty] | PRESION | 123 |  |  | K [ 80 C ] = | 1.647901 | PH = | 7 |  | SI [ 80 C ] = | 1.921007 | TENDENCIA INSCRUSTANTE | [13 empty] | MASA DE HIERRO POR DIA
[20 empty] | TENDENCIA | [15 empty] | 1.908
[11 empty] | DATOS DE PRODUCCION E INSTALACION DEL POZO |  |  |  | CTES. ION MOLAR (Kc) | [25 empty] | OBSERVACIONES:
[11 empty] | DIAMETRO CASING | 5.5 | Inch |  | Kc (25º C) | 0.01947632 | [19 empty] | CONCENTRACION DE HIERRO = 2 mpy |  |  |  |  | Se observa corrosion normal en el pozo, este no presenta caracteristicas severa de corrosion
[11 empty] | DIAMETRO TUBING | 2.875 | Inch | 2206 | Kc (50º C) | 0.002356444 | [19 empty] | [ppm] Fe = 2 mpy | 37.71838
[11 empty] | DIAMETRO VARILLA 1 | 1 | Inch | 652 | Kc (80º C) | 4.445297e-06 | [24 empty] | RECOMENDACIONES:
[11 empty] | DIAMETRO VARILLA 2 | 0.875 | Inch | 681 |  |  |  |  | VALORES DE P | INTERPRETACION | [15 empty] | VELOCIDAD DE CORROSION |  |  |  |  | Realizar cromatrografia para poder abservar las caracteristica de gas.
[11 empty] | DIAMETRO VARILLA 3 | 0.75 | Inch | 873 | CALC. DE P (CaCO3) PPTABLE |  |  |  | P< 0 | SIN DEPOSICION | [15 empty] | milipulgadas por año |  | milimetros por año
[11 empty] | PRODUCCION BRUTA | 36 |  |  | P [ 25 C ] = | -11238.21 | mg/lt |  | 0 < P < 286 | ESCASA DEPOSICION | [15 empty] | 0.005302455 |  | 0.0001348536
[11 empty] | % AGUA | 53 |  |  | P [ 50 C ] = | -2425.358 | mg/lt |  | 286 < P < 714 | MODERADA DEPOSICION
[11 empty] | SUMERGENCIA DE BBA |  |  |  | P [ 80 C ] = | 727.1803 | mg/lt |  | P > 714 | ELEVADA DEPOSICION
(CaCO3) PPTABLE
ODDO TOMSON
[15 empty] | TEMPERATURA | CTES. ION MOLAR (KC) | [7 empty] | OBSERVACIONES:
[15 empty] | 25 | Kc (25º C) | 3.286472
[15 empty] | 50 | Kc (50º C) | 3.785698
[15 empty] | 80 | Kc (80º C) | 4.417379 | [6 empty] | RECOMENDACIONES:
[15 empty] | 100 | Kc (100º C) | 4.858264
[19 empty] | VALORES DE P | INTERPRETACION
[15 empty] | CALCULOS DE P (CaCO3) PPTABLE |  |  |  | P< 0 | SIN DEPOSICION
[15 empty] | P [ 25 C ] = | -243.8151 | mg/lt |  | 0 < P < 286 | ESCASA DEPOSICION
[15 empty] | P [ 50 C ] = | 384.5465 | mg/lt |  | 286 < P < 714 | MODERADA DEPOSICION
[15 empty] | P [ 80 C ] = | 650.0942 | mg/lt |  | P > 714 | ELEVADA DEPOSICION
[15 empty] | P [ 100 C ] = | 705.4386 | mg/lt
Volver a Incrustaciones

## NRG-0027
[11 empty] | INGRESO DE INFORMACION |  |  |  | SODIO | 11857.94 | 515.5626 | 0.5157868 | [10 empty] | INFORME POTENCIAL INCRUSTANTE
[15 empty] | CALCIO | 2014 | 100.7 | 0.0502495
|  |  |  | NRG-0027 | [6 empty] | FECHA | 2014-01-06 |  |  | MAGNESIO | 1145 | 95.41667 | 0.4709996 | [5 empty] | COMPANIA: |  |  | NECON | [12 empty] | VELOCIDAD DE CORROSION DE POZOS PRODUCTORES
[11 empty] | COMPANIA | NECON |  |  | CLORUROS | 24900 | 701.4085 | 0.7023977 | [5 empty] | YACIMIENTO: |  |  | PETROLEOS SUDAMERICANOS
[11 empty] | YACIMIENTO | PETROLEOS SUDAMERICANOS |  |  | CARBONATOS | 0 | 0 | 0 | [5 empty] | PTO DE MUESTREO: |  |  | CE103 | [8 empty] | COMPANIA | NECON
| Fecha | Presión | Hierro | Residual | BRS | Observaciones |  |  |  |  | PTO DE MUESTREO | CE103 |  |  | BICARBONATOS | 450 | 7.377049 | 0.007375236 | [17 empty] | YACIMIENTO | PETROLEOS SUDAMERICANOS
NRG-0027 | 2019-11-11 |  | 13.75 |  |  | OK
| 2019-10-24 |  | 12.95 |  |  | OK
| 2019-09-02 |  | 12.41 |  |  | OK
| 2019-08-27 |  | 8.32 |  |  | OK
| 2019-07-05 |  | 7.35 |  |  | OK
| 2019-06-29 |  | 6.16 |  |  | OK
| 2019-05-30 |  | 4.34 |  |  | OK
| 2019-04-25 |  | S/D |  |  | Pozo Parado (intervenido)
| 2019-03-27 |  | 2.93 |  |  | OK
| 2019-02-18 |  | 2.18 |  |  | OK
| 2019-01-29 |  | 2.79 |  |  | OK
| 2018-12-27 |  | S/D |  |  | Pozo Parado
| 2018-11-26 |  | 0.83 |  |  | OK
| 2018-10-22 |  | 1.78 |  |  | OK
| 2018-09-27 |  | 0.47 |  |  | OK
| 2018-08-28 |  | 0.87 |  |  | OK
| 2018-07-16 |  | S/D |  |  | Parado
| 2018-05-18 |  | 3.78 |  |  | OK
Encapsulado
[10 empty] | SULFATOS | 139 | 2.893723 | 0.001446862 | [19 empty] | POZO PRODUCTOR | CE103
[7 empty] | IONES |  |  | HIERRO TOTAL | 0.1 | [9 empty] | CONCENTRACIONES IONICAS | [11 empty] | FECHA | 2014-01-06
[7 empty] | CALCIO | 1000 | mg/lt | SALINIDAD (CL Na) | 41032.39 | [9 empty] | SODIO |  | 11857.94 |  | TENDENCIA A DEPOSITAR CaC03
[7 empty] | MAGNESIO | 1145 | mg/lt | PH POTENCIOMÉTRICO | 7 | [9 empty] | CALCIO |  | 2014 |  | 25 | -1.720599 | TEND. CORROSIVA | [5 empty] | HIERRO MEDIDO |  | 0.1
[11 empty] | CLORUROS | 24900 | mg/lt |  | TSD | 40506.04 | [7 empty] | MAGNESIO |  |  |  | 1145 |  | 50 | -0.8033495 | TEND. CORROSIVA |  |  |  | PH POTENCIOMÉTRICO |  | 7
[11 empty] | CARBONATOS | 0 | mg/lt |  | FUERZA IÓNICA | 1.658172 | [7 empty] | CLORUROS |  |  |  | 24900 |  | 80 | 1.921007 | TEND. INSCRUSTANTE
[11 empty] | BICARBONATOS | 450 | mg/lt | [10 empty] | CARBONATOS |  |  |  | 0 | [7 empty] | GASES
[11 empty] | SULFATOS | 139 | mg/lt |  | SOLUBILIDAD DE SULFATO DE CALCIO METODO : MC DONALD - STIFF - SKILLMAN | [8 empty] | BICARBONATOS |  |  |  | 450 |  | CALC. DE P (CaCO3) PPTABLE | [5 empty] | SULFURO DE HIDROGENO |  | -
[11 empty] | HIERRO TOTAL | 0.1 | mg/lt | [10 empty] | SULFATOS |  |  |  | 139 |  |  | P [ 25 C ] = | -11238.21 |  |  |  | ANHÍDRIDO CARBÓNICO |  | -
[11 empty] | PH POTENCIOMÉTRICO | 7 | mg/lt |  | CONSTANTES Kps |  | CÁLCULO DE X , X 2 | [6 empty] | HIERRO TOTAL |  |  |  | 0.1 |  |  | P [ 50 C ] = | -2425.358
[15 empty] | Kps [ 25 C ] = | 0.002482347 | X = | 0.04880264 | [5 empty] | SALINIDAD (CL Na) |  |  |  | 41032.39 |  |  | P [ 80 C ] = | 727.1803 |  |  |  | GASES DISUELTOS
[11 empty] | GASES |  |  |  | Kps [ 50C ] = | 0.002472347 | X 2= | 0.002381698 | [5 empty] | SULFURO TOTALES |  |  |  | 2 | [7 empty] | SULFUROS TOTALES |  | 2
[11 empty] | SH2 | - | ppm |  | Kps [ 80C ] = | 0.002209849 | [7 empty] | ANHIDRIDO CARBONICO |  |  |  | 30 |  | VALORES DE P |  | INTERPRETACION |  |  |  | Ac. SULFHIDRICO (calculado) |  | -
[11 empty] | CO2 | - | % molar | [10 empty] | OXIGENO |  |  |  | - |  | P< 0 |  | SIN DEPOSICION |  |  |  | ANHÍDRIDO CARBÓNICO |  | 30
[16 empty] | SOL CAL | SOL REAL | [6 empty] | PH POTENCIOMÉTRICO |  |  |  | 7 |  | 0 < P < 286 |  | ESCASA DEPOSICION |  |  |  | BSR |  | -
[11 empty] | GASES DISUELTOS |  |  |  | Temperatura | [ meq / lts ] | [ meq / lts ] |  | INTERPRETACION DE LOS VALORES |  |  |  |  | TSD PPM |  |  |  | 40506.04 |  | 286 < P < 714 |  | MODERADA DEPOSICION
[11 empty] | Sulfuro total | 2 | mg/lt |  | 25 | 62.1527 | 2.893723 |  | SI Sr > Sc | HABRA DEPOSICION DE SULFATO DE CALCIO. |  |  |  | FUERZA IÓNICA |  |  |  | 1.658172 |  | P > 714 |  | ELEVADA DEPOSICION |  |  |  | DATOS DE PRODUCCION E INSTALACION DEL POZO
[11 empty] | Ac. SULFHIDRICO (calculado) | - | mg/lt |  | 50 | 61.9723 | 2.893723 |  | SI Sr = Sc | SE CONSIDERA UN SISTEMA SATURADO. |  |  |  | PRESION |  |  |  | 123 | [7 empty] | DIAMETRO CASING | 5.5 | Inch |  |  | GRAFICO: el grafico muestra la velocidad de corrosion puntual de la instalacion respecto de los valores de Fe medido en
[11 empty] | Anhidrido Carbonico | 30 | mg/lt |  | 80 | 57.12703 | 2.893723 |  | SI Sr < Sc | NO HABRA DEPOSICION DE SULFATO DE CALCIO. |  |  |  | TEMPERATURA |  |  |  | 47 | [7 empty] | DIAMETRO TUBING | 2.875 | Inch | 2206 |  | boca de pozo en cualquier momento. Arbitrando las siguientes condiciones, 0,0 ppm de Fe en agua de formacion y corrosion
[11 empty] | Oxigeno | - | mg/lt | [22 empty] | DIAMETRO VARILLA 1 | 1 | Inch | 652 |  | de pareja y cte. en toda la instalacion
[36 empty] | DIAMETRO VARILLA 2 | 0.875 | Inch | 681
[11 empty] | RECUENTO MICROBIOLOGICO |  |  |  | STIFF - DAVIS | [20 empty] | DIAMETRO VARILLA 3 | 0.75 | Inch | 873 |  | INTERPRETACION DE RESULTADOS
[11 empty] | BACT. SULFA. REDUCTORAS | - | UFC | [22 empty] | PRODUCCION BRUTA |  | 36 |  |  | VELOCIDAD DE CORROSION | REFERENCIA
[11 empty] | BACT. AERÓB. TOTALES. | - | UFC |  | CTE IONICA |  | CALCULO DE PCa , PAlc |  |  | TENDENCIA A DEPOSITAR CaC03 | [15 empty] | % AGUA |  | 53 |  |  | 0 - 2 MPY | CORROSION NORMAL
[15 empty] | K [ 25 C ] = | 5.289507 | Pca = | 1.298868 |  | SI [ 25 C ] = | -1.720599 | TENDENCIA CORROSIVA | [13 empty] | SUMERGENCIA DE BBA | 0 |  |  |  | 2 - 5 MPY | CORROSION ELEVADA
[11 empty] | TEMPERATURA | 47 |  |  | K [ 50 C ] = | 4.372257 | PAlc = | 2.132224 |  | SI [ 50 C ] = | -0.8033495 | TENDENCIA CORROSIVA | [18 empty] | > 5 MPY | CORROSION MUY ELEVADA
[11 empty] | PRESION | 123 |  |  | K [ 80 C ] = | 1.647901 | PH = | 7 |  | SI [ 80 C ] = | 1.921007 | TENDENCIA INSCRUSTANTE | [13 empty] | MASA DE HIERRO POR DIA
[20 empty] | TENDENCIA | [15 empty] | 1.908
[11 empty] | DATOS DE PRODUCCION E INSTALACION DEL POZO |  |  |  | CTES. ION MOLAR (Kc) | [25 empty] | OBSERVACIONES:
[11 empty] | DIAMETRO CASING | 5.5 | Inch |  | Kc (25º C) | 0.01947632 | [19 empty] | CONCENTRACION DE HIERRO = 2 mpy |  |  |  |  | Se observa corrosion normal en el pozo, este no presenta caracteristicas severa de corrosion
[11 empty] | DIAMETRO TUBING | 2.875 | Inch | 2206 | Kc (50º C) | 0.002356444 | [19 empty] | [ppm] Fe = 2 mpy | 37.71838
[11 empty] | DIAMETRO VARILLA 1 | 1 | Inch | 652 | Kc (80º C) | 4.445297e-06 | [24 empty] | RECOMENDACIONES:
[11 empty] | DIAMETRO VARILLA 2 | 0.875 | Inch | 681 |  |  |  |  | VALORES DE P | INTERPRETACION | [15 empty] | VELOCIDAD DE CORROSION |  |  |  |  | Realizar cromatrografia para poder abservar las caracteristica de gas.
[11 empty] | DIAMETRO VARILLA 3 | 0.75 | Inch | 873 | CALC. DE P (CaCO3) PPTABLE |  |  |  | P< 0 | SIN DEPOSICION | [15 empty] | milipulgadas por año |  | milimetros por año
[11 empty] | PRODUCCION BRUTA | 36 |  |  | P [ 25 C ] = | -11238.21 | mg/lt |  | 0 < P < 286 | ESCASA DEPOSICION | [15 empty] | 0.005302455 |  | 0.0001348536
[11 empty] | % AGUA | 53 |  |  | P [ 50 C ] = | -2425.358 | mg/lt |  | 286 < P < 714 | MODERADA DEPOSICION
[11 empty] | SUMERGENCIA DE BBA |  |  |  | P [ 80 C ] = | 727.1803 | mg/lt |  | P > 714 | ELEVADA DEPOSICION
(CaCO3) PPTABLE
ODDO TOMSON
[15 empty] | TEMPERATURA | CTES. ION MOLAR (KC) | [7 empty] | OBSERVACIONES:
[15 empty] | 25 | Kc (25º C) | 3.286472
[15 empty] | 50 | Kc (50º C) | 3.785698
[15 empty] | 80 | Kc (80º C) | 4.417379 | [6 empty] | RECOMENDACIONES:
[15 empty] | 100 | Kc (100º C) | 4.858264
[19 empty] | VALORES DE P | INTERPRETACION
[15 empty] | CALCULOS DE P (CaCO3) PPTABLE |  |  |  | P< 0 | SIN DEPOSICION
[15 empty] | P [ 25 C ] = | -243.8151 | mg/lt |  | 0 < P < 286 | ESCASA DEPOSICION
[15 empty] | P [ 50 C ] = | 384.5465 | mg/lt |  | 286 < P < 714 | MODERADA DEPOSICION
[15 empty] | P [ 80 C ] = | 650.0942 | mg/lt |  | P > 714 | ELEVADA DEPOSICION
[15 empty] | P [ 100 C ] = | 705.4386 | mg/lt
Volver Incrustaciones
Volver Corrosion

## NRG-0035
[11 empty] | INGRESO DE INFORMACION |  |  |  | SODIO | 11857.94 | 515.5626 | 0.5157868 | [10 empty] | INFORME POTENCIAL INCRUSTANTE
[15 empty] | CALCIO | 2014 | 100.7 | 0.0502495
|  |  |  | NRG-0035 | [6 empty] | FECHA | 2014-01-06 |  |  | MAGNESIO | 1145 | 95.41667 | 0.4709996 | [5 empty] | COMPANIA: |  |  | NECON | [12 empty] | VELOCIDAD DE CORROSION DE POZOS PRODUCTORES
[11 empty] | COMPANIA | NECON |  |  | CLORUROS | 24900 | 701.4085 | 0.7023977 | [5 empty] | YACIMIENTO: |  |  | PETROLEOS SUDAMERICANOS
[11 empty] | YACIMIENTO | PETROLEOS SUDAMERICANOS |  |  | CARBONATOS | 0 | 0 | 0 | [5 empty] | PTO DE MUESTREO: |  |  | CE103 | [8 empty] | COMPANIA | NECON
| Fecha | Presión | Hierro | Residual Fosfonato | BRS | Observaciones |  |  |  |  | PTO DE MUESTREO | CE103 |  |  | BICARBONATOS | 450 | 7.377049 | 0.007375236 | [17 empty] | YACIMIENTO | PETROLEOS SUDAMERICANOS
NRG-0035 | 2019-11-11 |  | 19.21 | 1.94 |  | OK
| 2019-10-24 |  | 18.34 | 2.28 |  | OK
| 2019-09-04 |  | 16.75 | 3.87 |  | OK
| 2019-08-27 |  | 17.32 | 4.49 |  | Hierro inicial 17,32
Inicio de tratamiento (Encapsulado)
[10 empty] | SULFATOS | 139 | 2.893723 | 0.001446862 | [19 empty] | POZO PRODUCTOR | CE103
[7 empty] | IONES |  |  | HIERRO TOTAL | 0.1 | [9 empty] | CONCENTRACIONES IONICAS | [11 empty] | FECHA | 2014-01-06
[7 empty] | CALCIO | 1000 | mg/lt | SALINIDAD (CL Na) | 41032.39 | [9 empty] | SODIO |  | 11857.94 |  | TENDENCIA A DEPOSITAR CaC03
[7 empty] | MAGNESIO | 1145 | mg/lt | PH POTENCIOMÉTRICO | 7 | [9 empty] | CALCIO |  | 2014 |  | 25 | -1.720599 | TEND. CORROSIVA | [5 empty] | HIERRO MEDIDO |  | 0.1
[11 empty] | CLORUROS | 24900 | mg/lt |  | TSD | 40506.04 | [7 empty] | MAGNESIO |  |  |  | 1145 |  | 50 | -0.8033495 | TEND. CORROSIVA |  |  |  | PH POTENCIOMÉTRICO |  | 7
[11 empty] | CARBONATOS | 0 | mg/lt |  | FUERZA IÓNICA | 1.658172 | [7 empty] | CLORUROS |  |  |  | 24900 |  | 80 | 1.921007 | TEND. INSCRUSTANTE
[11 empty] | BICARBONATOS | 450 | mg/lt | [10 empty] | CARBONATOS |  |  |  | 0 | [7 empty] | GASES
[11 empty] | SULFATOS | 139 | mg/lt |  | SOLUBILIDAD DE SULFATO DE CALCIO METODO : MC DONALD - STIFF - SKILLMAN | [8 empty] | BICARBONATOS |  |  |  | 450 |  | CALC. DE P (CaCO3) PPTABLE | [5 empty] | SULFURO DE HIDROGENO |  | -
[11 empty] | HIERRO TOTAL | 0.1 | mg/lt | [10 empty] | SULFATOS |  |  |  | 139 |  |  | P [ 25 C ] = | -11238.21 |  |  |  | ANHÍDRIDO CARBÓNICO |  | -
[11 empty] | PH POTENCIOMÉTRICO | 7 | mg/lt |  | CONSTANTES Kps |  | CÁLCULO DE X , X 2 | [6 empty] | HIERRO TOTAL |  |  |  | 0.1 |  |  | P [ 50 C ] = | -2425.358
[15 empty] | Kps [ 25 C ] = | 0.002482347 | X = | 0.04880264 | [5 empty] | SALINIDAD (CL Na) |  |  |  | 41032.39 |  |  | P [ 80 C ] = | 727.1803 |  |  |  | GASES DISUELTOS
[11 empty] | GASES |  |  |  | Kps [ 50C ] = | 0.002472347 | X 2= | 0.002381698 | [5 empty] | SULFURO TOTALES |  |  |  | 2 | [7 empty] | SULFUROS TOTALES |  | 2
[11 empty] | SH2 | - | ppm |  | Kps [ 80C ] = | 0.002209849 | [7 empty] | ANHIDRIDO CARBONICO |  |  |  | 30 |  | VALORES DE P |  | INTERPRETACION |  |  |  | Ac. SULFHIDRICO (calculado) |  | -
[11 empty] | CO2 | - | % molar | [10 empty] | OXIGENO |  |  |  | - |  | P< 0 |  | SIN DEPOSICION |  |  |  | ANHÍDRIDO CARBÓNICO |  | 30
[16 empty] | SOL CAL | SOL REAL | [6 empty] | PH POTENCIOMÉTRICO |  |  |  | 7 |  | 0 < P < 286 |  | ESCASA DEPOSICION |  |  |  | BSR |  | -
[11 empty] | GASES DISUELTOS |  |  |  | Temperatura | [ meq / lts ] | [ meq / lts ] |  | INTERPRETACION DE LOS VALORES |  |  |  |  | TSD PPM |  |  |  | 40506.04 |  | 286 < P < 714 |  | MODERADA DEPOSICION
[11 empty] | Sulfuro total | 2 | mg/lt |  | 25 | 62.1527 | 2.893723 |  | SI Sr > Sc | HABRA DEPOSICION DE SULFATO DE CALCIO. |  |  |  | FUERZA IÓNICA |  |  |  | 1.658172 |  | P > 714 |  | ELEVADA DEPOSICION |  |  |  | DATOS DE PRODUCCION E INSTALACION DEL POZO
[11 empty] | Ac. SULFHIDRICO (calculado) | - | mg/lt |  | 50 | 61.9723 | 2.893723 |  | SI Sr = Sc | SE CONSIDERA UN SISTEMA SATURADO. |  |  |  | PRESION |  |  |  | 123 | [7 empty] | DIAMETRO CASING | 5.5 | Inch |  |  | GRAFICO: el grafico muestra la velocidad de corrosion puntual de la instalacion respecto de los valores de Fe medido en
[11 empty] | Anhidrido Carbonico | 30 | mg/lt |  | 80 | 57.12703 | 2.893723 |  | SI Sr < Sc | NO HABRA DEPOSICION DE SULFATO DE CALCIO. |  |  |  | TEMPERATURA |  |  |  | 47 | [7 empty] | DIAMETRO TUBING | 2.875 | Inch | 2206 |  | boca de pozo en cualquier momento. Arbitrando las siguientes condiciones, 0,0 ppm de Fe en agua de formacion y corrosion
[11 empty] | Oxigeno | - | mg/lt | [22 empty] | DIAMETRO VARILLA 1 | 1 | Inch | 652 |  | de pareja y cte. en toda la instalacion
[36 empty] | DIAMETRO VARILLA 2 | 0.875 | Inch | 681
[11 empty] | RECUENTO MICROBIOLOGICO |  |  |  | STIFF - DAVIS | [20 empty] | DIAMETRO VARILLA 3 | 0.75 | Inch | 873 |  | INTERPRETACION DE RESULTADOS
[11 empty] | BACT. SULFA. REDUCTORAS | - | UFC | [22 empty] | PRODUCCION BRUTA |  | 36 |  |  | VELOCIDAD DE CORROSION | REFERENCIA
[11 empty] | BACT. AERÓB. TOTALES. | - | UFC |  | CTE IONICA |  | CALCULO DE PCa , PAlc |  |  | TENDENCIA A DEPOSITAR CaC03 | [15 empty] | % AGUA |  | 53 |  |  | 0 - 2 MPY | CORROSION NORMAL
[15 empty] | K [ 25 C ] = | 5.289507 | Pca = | 1.298868 |  | SI [ 25 C ] = | -1.720599 | TENDENCIA CORROSIVA | [13 empty] | SUMERGENCIA DE BBA | 0 |  |  |  | 2 - 5 MPY | CORROSION ELEVADA
[11 empty] | TEMPERATURA | 47 |  |  | K [ 50 C ] = | 4.372257 | PAlc = | 2.132224 |  | SI [ 50 C ] = | -0.8033495 | TENDENCIA CORROSIVA | [18 empty] | > 5 MPY | CORROSION MUY ELEVADA
[11 empty] | PRESION | 123 |  |  | K [ 80 C ] = | 1.647901 | PH = | 7 |  | SI [ 80 C ] = | 1.921007 | TENDENCIA INSCRUSTANTE | [13 empty] | MASA DE HIERRO POR DIA
[20 empty] | TENDENCIA | [15 empty] | 1.908
[11 empty] | DATOS DE PRODUCCION E INSTALACION DEL POZO |  |  |  | CTES. ION MOLAR (Kc) | [25 empty] | OBSERVACIONES:
[11 empty] | DIAMETRO CASING | 5.5 | Inch |  | Kc (25º C) | 0.01947632 | [19 empty] | CONCENTRACION DE HIERRO = 2 mpy |  |  |  |  | Se observa corrosion normal en el pozo, este no presenta caracteristicas severa de corrosion
[11 empty] | DIAMETRO TUBING | 2.875 | Inch | 2206 | Kc (50º C) | 0.002356444 | [19 empty] | [ppm] Fe = 2 mpy | 37.71838
[11 empty] | DIAMETRO VARILLA 1 | 1 | Inch | 652 | Kc (80º C) | 4.445297e-06 | [24 empty] | RECOMENDACIONES:
[11 empty] | DIAMETRO VARILLA 2 | 0.875 | Inch | 681 |  |  |  |  | VALORES DE P | INTERPRETACION | [15 empty] | VELOCIDAD DE CORROSION |  |  |  |  | Realizar cromatrografia para poder abservar las caracteristica de gas.
[11 empty] | DIAMETRO VARILLA 3 | 0.75 | Inch | 873 | CALC. DE P (CaCO3) PPTABLE |  |  |  | P< 0 | SIN DEPOSICION | [15 empty] | milipulgadas por año |  | milimetros por año
[11 empty] | PRODUCCION BRUTA | 36 |  |  | P [ 25 C ] = | -11238.21 | mg/lt |  | 0 < P < 286 | ESCASA DEPOSICION | [15 empty] | 0.005302455 |  | 0.0001348536
[11 empty] | % AGUA | 53 |  |  | P [ 50 C ] = | -2425.358 | mg/lt |  | 286 < P < 714 | MODERADA DEPOSICION
[11 empty] | SUMERGENCIA DE BBA |  |  |  | P [ 80 C ] = | 727.1803 | mg/lt |  | P > 714 | ELEVADA DEPOSICION
(CaCO3) PPTABLE
ODDO TOMSON
[15 empty] | TEMPERATURA | CTES. ION MOLAR (KC) | [7 empty] | OBSERVACIONES:
[15 empty] | 25 | Kc (25º C) | 3.286472
[15 empty] | 50 | Kc (50º C) | 3.785698
[15 empty] | 80 | Kc (80º C) | 4.417379 | [6 empty] | RECOMENDACIONES:
[15 empty] | 100 | Kc (100º C) | 4.858264
[19 empty] | VALORES DE P | INTERPRETACION
[15 empty] | CALCULOS DE P (CaCO3) PPTABLE |  |  |  | P< 0 | SIN DEPOSICION
[15 empty] | P [ 25 C ] = | -243.8151 | mg/lt |  | 0 < P < 286 | ESCASA DEPOSICION
[15 empty] | P [ 50 C ] = | 384.5465 | mg/lt |  | 286 < P < 714 | MODERADA DEPOSICION
[15 empty] | P [ 80 C ] = | 650.0942 | mg/lt |  | P > 714 | ELEVADA DEPOSICION
[15 empty] | P [ 100 C ] = | 705.4386 | mg/lt
Volver Incrustaciones
Volver Corrosion

## Colector sur PP
[7 empty] | INGRESO DE INFORMACION |  |  |  | SODIO | 11857.94 | 515.5626 | 0.5157868 | [7 empty] | INFORME POTENCIAL INCRUSTANTE
[11 empty] | CALCIO | 2014 | 100.7 | 0.0502495
|  |  |  | Colector Sur PP |  |  | FECHA | 2014-01-06 |  |  | MAGNESIO | 1145 | 95.41667 | 0.4709996 |  |  |  |  | COMPANIA: | NECON | [9 empty] | VELOCIDAD DE CORROSION DE POZOS PRODUCTORES
[7 empty] | COMPANIA | NECON |  |  | CLORUROS | 24900 | 701.4085 | 0.7023977 |  |  |  |  | YACIMIENTO: | PETROLEOS SUDAMERICANOS
[7 empty] | YACIMIENTO | PETROLEOS SUDAMERICANOS |  |  | CARBONATOS | 0 | 0 | 0 |  |  |  |  | PTO DE MUESTREO: | CE103 | [5 empty] | COMPANIA | NECON
| Fecha | Presión | Hierro | Residual Fosfonato | BRS | Observaciones | PTO DE MUESTREO | CE103 |  |  | BICARBONATOS | 450 | 7.377049 | 0.007375236 | [11 empty] | YACIMIENTO | PETROLEOS SUDAMERICANOS
Colector Sur PP | 2019-11-12 |  |  | 1.65 |  | OK
| 2019-10-29 |  |  | 1.34 |  | OK
| 2019-09-11 |  |  | S/D |  | Solo gas
| 2019-08-28 |  |  | S/D |  | Solo gas
| 2019-07-29 |  |  | 1.71 |  | OK
| 2019-06-28 |  |  | 2.19 |  | OK
| 2019-05-31 |  |  | 1.93 |  | OK
| 2019-04-16 |  |  | 1.81 |  | OK
| 2019-03-28 |  |  | 2.33 |  | OK
| 2019-02-18 |  |  | 2.85 |  | OK
| 2019-01-29 |  |  | 3.36 |  | OK
| 2018-12-27 |  |  | 4.21 |  | OK
| 2018-11-21 |  |  | 3.57 |  | OK
| 2018-10-22 |  |  | 3.54 |  | OK
| 2018-09-27 |  |  | 5.62 |  | OK
| 2018-08-28 |  |  | 5.71 |  | OK
| 2018-07-18 |  |  | 4.23 |  | OK
| 2018-05-15 |  |  | 3.96 |  | OK
| 2018-03-14 |  |  | 4.15 |  | OK
| 2018-02-23 |  |  | 4.83 |  | OK
| 2018-01-18 |  |  | 4.31 |  | OK
| 2017-12-21 |  |  | 5.67 |  | OK
| 2017-11-24 |  |  | 3.12 |  | OK
| 2017-11-02 |  |  | 4.32 |  | OK
| 2017-10-25 |  |  | 4.14
| 2017-09-12 |  |  | 4.86
| 2017-08-18 |  |  | 4.32
| 2017-07-27 |  |  | 5.45
| 2017-07-21 |  |  | 5.91
| 2017-07-14 |  |  | 5.37
| 2017-07-05 |  |  | 3.54
| 2017-06-20 |  |  | 4.02 | [6 empty] | SULFATOS | 139 | 2.893723 | 0.001446862 | [11 empty] | POZO PRODUCTOR | CE103
| 2017-06-08 |  |  | 3.88 |  |  | IONES |  |  |  | HIERRO TOTAL | 0.1 | [6 empty] | CONCENTRACIONES IONICAS | [6 empty] | FECHA | 2014-01-06
| 2017-06-02 |  |  | 3.65 |  |  | CALCIO | 1000 | mg/lt |  | SALINIDAD (CL Na) | 41032.39 | [6 empty] | SODIO |  | 11857.94 |  | TENDENCIA A DEPOSITAR CaC03
| 2017-05-26 |  |  | 4.74 |  |  | MAGNESIO | 1145 | mg/lt |  | PH POTENCIOMÉTRICO | 7 | [6 empty] | CALCIO |  | 2014 |  | 25 | -1.720599 | TEND. CORROSIVA | HIERRO MEDIDO |  | 0.1
| 2017-05-19 |  |  | 2.11 |  |  | CLORUROS | 24900 | mg/lt |  | TSD | 40506.04 | [6 empty] | MAGNESIO |  | 1145 |  | 50 | -0.8033495 | TEND. CORROSIVA | PH POTENCIOMÉTRICO |  | 7
| 2017-05-13 |  |  | 2.03 |  |  | CARBONATOS | 0 | mg/lt |  | FUERZA IÓNICA | 1.658172 | [6 empty] | CLORUROS |  | 24900 |  | 80 | 1.921007 | TEND. INSCRUSTANTE
| 2017-05-04 |  |  | 1.74 |  |  | BICARBONATOS | 450 | mg/lt | [9 empty] | CARBONATOS |  | 0 |  |  |  |  | GASES
| 2017-04-26 |  |  | 1.88 |  |  | SULFATOS | 139 | mg/lt |  | SOLUBILIDAD DE SULFATO DE CALCIO METODO : MC DONALD - STIFF - SKILLMAN | [7 empty] | BICARBONATOS |  | 450 |  | CALC. DE P (CaCO3) PPTABLE |  |  | SULFURO DE HIDROGENO |  | -
| 2017-04-19 |  |  | 1.42 |  |  | HIERRO TOTAL | 0.1 | mg/lt | [9 empty] | SULFATOS |  | 139 |  |  | P [ 25 C ] = | -11238.21 | ANHÍDRIDO CARBÓNICO |  | -
| 2017-04-13 |  |  | 1.38 |  |  | PH POTENCIOMÉTRICO | 7 | mg/lt |  | CONSTANTES Kps |  | CÁLCULO DE X , X 2 | [5 empty] | HIERRO TOTAL |  | 0.1 |  |  | P [ 50 C ] = | -2425.358
| 2017-04-06 |  |  | 1.55 | [6 empty] | Kps [ 25 C ] = | 0.002482347 | X = | 0.04880264 |  |  |  |  | SALINIDAD (CL Na) |  | 41032.39 |  |  | P [ 80 C ] = | 727.1803 | GASES DISUELTOS
| 2017-03-29 |  |  | 1.87 |  |  | GASES |  |  |  | Kps [ 50C ] = | 0.002472347 | X 2= | 0.002381698 |  |  |  |  | SULFURO TOTALES |  | 2 |  |  |  |  | SULFUROS TOTALES |  | 2
| 2017-03-23 |  |  | 1.12 |  |  | SH2 | - | ppm |  | Kps [ 80C ] = | 0.002209849 | [6 empty] | ANHIDRIDO CARBONICO |  | 30 |  | VALORES DE P |  | INTERPRETACION | Ac. SULFHIDRICO (calculado) |  | -
| 2017-03-16 |  |  | 1.65 |  |  | CO2 | - | % molar | [9 empty] | OXIGENO |  | - |  | P< 0 |  | SIN DEPOSICION | ANHÍDRIDO CARBÓNICO |  | 30
| 2017-03-10 |  |  | 1.12 | [7 empty] | SOL CAL | SOL REAL | [5 empty] | PH POTENCIOMÉTRICO |  | 7 |  | 0 < P < 286 |  | ESCASA DEPOSICION | BSR |  | -
| 2017-03-01 |  |  | 1.23 |  |  | GASES DISUELTOS |  |  |  | Temperatura | [ meq / lts ] | [ meq / lts ] |  | INTERPRETACION DE LOS VALORES |  |  |  | TSD PPM |  | 40506.04 |  | 286 < P < 714 |  | MODERADA DEPOSICION
| 2017-02-22 |  |  | 1.45 |  |  | Sulfuro total | 2 | mg/lt |  | 25 | 62.1527 | 2.893723 |  | SI Sr > Sc | HABRA DEPOSICION DE SULFATO DE CALCIO. |  |  | FUERZA IÓNICA |  | 1.658172 |  | P > 714 |  | ELEVADA DEPOSICION | DATOS DE PRODUCCION E INSTALACION DEL POZO
| 2017-02-08 |  |  | 1.11 |  |  | Ac. SULFHIDRICO (calculado) | - | mg/lt |  | 50 | 61.9723 | 2.893723 |  | SI Sr = Sc | SE CONSIDERA UN SISTEMA SATURADO. |  |  | PRESION |  | 123 |  |  |  |  | DIAMETRO CASING | 5.5 | Inch |  |  | GRAFICO: el grafico muestra la velocidad de corrosion puntual de la instalacion respecto de los valores de Fe medido en
| 2017-01-25 |  |  | 1.22 |  |  | Anhidrido Carbonico | 30 | mg/lt |  | 80 | 57.12703 | 2.893723 |  | SI Sr < Sc | NO HABRA DEPOSICION DE SULFATO DE CALCIO. |  |  | TEMPERATURA |  | 47 |  |  |  |  | DIAMETRO TUBING | 2.875 | Inch | 2206 |  | boca de pozo en cualquier momento. Arbitrando las siguientes condiciones, 0,0 ppm de Fe en agua de formacion y corrosion
| 2017-01-11 |  |  | 1.8 |  |  | Oxigeno | - | mg/lt | [16 empty] | DIAMETRO VARILLA 1 | 1 | Inch | 652 |  | de pareja y cte. en toda la instalacion
[26 empty] | DIAMETRO VARILLA 2 | 0.875 | Inch | 681
[7 empty] | RECUENTO MICROBIOLOGICO |  |  |  | STIFF - DAVIS | [14 empty] | DIAMETRO VARILLA 3 | 0.75 | Inch | 873 |  | INTERPRETACION DE RESULTADOS
[7 empty] | BACT. SULFA. REDUCTORAS | - | UFC | [16 empty] | PRODUCCION BRUTA |  | 36 |  |  | VELOCIDAD DE CORROSION | REFERENCIA
[7 empty] | BACT. AERÓB. TOTALES. | - | UFC |  | CTE IONICA |  | CALCULO DE PCa , PAlc |  |  | TENDENCIA A DEPOSITAR CaC03 | [9 empty] | % AGUA |  | 53 |  |  | 0 - 2 MPY | CORROSION NORMAL
[11 empty] | K [ 25 C ] = | 5.289507 | Pca = | 1.298868 |  | SI [ 25 C ] = | -1.720599 | TENDENCIA CORROSIVA | [7 empty] | SUMERGENCIA DE BBA | 0 |  |  |  | 2 - 5 MPY | CORROSION ELEVADA
[7 empty] | TEMPERATURA | 47 |  |  | K [ 50 C ] = | 4.372257 | PAlc = | 2.132224 |  | SI [ 50 C ] = | -0.8033495 | TENDENCIA CORROSIVA | [12 empty] | > 5 MPY | CORROSION MUY ELEVADA
[7 empty] | PRESION | 123 |  |  | K [ 80 C ] = | 1.647901 | PH = | 7 |  | SI [ 80 C ] = | 1.921007 | TENDENCIA INSCRUSTANTE | [7 empty] | MASA DE HIERRO POR DIA
[16 empty] | TENDENCIA | [9 empty] | 1.908
[7 empty] | DATOS DE PRODUCCION E INSTALACION DEL POZO |  |  |  | CTES. ION MOLAR (Kc) | [19 empty] | OBSERVACIONES:
[7 empty] | DIAMETRO CASING | 5.5 | Inch |  | Kc (25º C) | 0.01947632 | [13 empty] | CONCENTRACION DE HIERRO = 2 mpy |  |  |  |  | Se observa corrosion normal en el pozo, este no presenta caracteristicas severa de corrosion
[7 empty] | DIAMETRO TUBING | 2.875 | Inch | 2206 | Kc (50º C) | 0.002356444 | [13 empty] | [ppm] Fe = 2 mpy | 37.71838
[7 empty] | DIAMETRO VARILLA 1 | 1 | Inch | 652 | Kc (80º C) | 4.445297e-06 | [18 empty] | RECOMENDACIONES:
[7 empty] | DIAMETRO VARILLA 2 | 0.875 | Inch | 681 |  |  |  |  | VALORES DE P | INTERPRETACION | [9 empty] | VELOCIDAD DE CORROSION |  |  |  |  | Realizar cromatrografia para poder abservar las caracteristica de gas.
[7 empty] | DIAMETRO VARILLA 3 | 0.75 | Inch | 873 | CALC. DE P (CaCO3) PPTABLE |  |  |  | P< 0 | SIN DEPOSICION | [9 empty] | milipulgadas por año |  | milimetros por año
[7 empty] | PRODUCCION BRUTA | 36 |  |  | P [ 25 C ] = | -11238.21 | mg/lt |  | 0 < P < 286 | ESCASA DEPOSICION | [9 empty] | 0.005302455 |  | 0.0001348536
[7 empty] | % AGUA | 53 |  |  | P [ 50 C ] = | -2425.358 | mg/lt |  | 286 < P < 714 | MODERADA DEPOSICION
[7 empty] | SUMERGENCIA DE BBA |  |  |  | P [ 80 C ] = | 727.1803 | mg/lt |  | P > 714 | ELEVADA DEPOSICION
(CaCO3) PPTABLE
ODDO TOMSON
[11 empty] | TEMPERATURA | CTES. ION MOLAR (KC) | [6 empty] | OBSERVACIONES:
[11 empty] | 25 | Kc (25º C) | 3.286472
[11 empty] | 50 | Kc (50º C) | 3.785698
[11 empty] | 80 | Kc (80º C) | 4.417379 | [5 empty] | RECOMENDACIONES:
[11 empty] | 100 | Kc (100º C) | 4.858264
[15 empty] | VALORES DE P | INTERPRETACION
[11 empty] | CALCULOS DE P (CaCO3) PPTABLE |  |  |  | P< 0 | SIN DEPOSICION
[11 empty] | P [ 25 C ] = | -243.8151 | mg/lt |  | 0 < P < 286 | ESCASA DEPOSICION
[11 empty] | P [ 50 C ] = | 384.5465 | mg/lt |  | 286 < P < 714 | MODERADA DEPOSICION
[11 empty] | P [ 80 C ] = | 650.0942 | mg/lt |  | P > 714 | ELEVADA DEPOSICION
[11 empty] | P [ 100 C ] = | 705.4386 | mg/lt
Volver a Incrustaciones

## Colectora central PP
[11 empty] | INGRESO DE INFORMACION |  |  |  | SODIO | 11857.94 | 515.5626 | 0.5157868 | [10 empty] | INFORME POTENCIAL INCRUSTANTE
[15 empty] | CALCIO | 2014 | 100.7 | 0.0502495
|  |  |  | Colectora Central PP | [6 empty] | FECHA | 2014-01-06 |  |  | MAGNESIO | 1145 | 95.41667 | 0.4709996 | [5 empty] | COMPANIA: |  |  | NECON | [12 empty] | VELOCIDAD DE CORROSION DE POZOS PRODUCTORES
[11 empty] | COMPANIA | NECON |  |  | CLORUROS | 24900 | 701.4085 | 0.7023977 | [5 empty] | YACIMIENTO: |  |  | PETROLEOS SUDAMERICANOS
[11 empty] | YACIMIENTO | PETROLEOS SUDAMERICANOS |  |  | CARBONATOS | 0 | 0 | 0 | [5 empty] | PTO DE MUESTREO: |  |  | CE103 | [8 empty] | COMPANIA | NECON
| Fecha | Presión | Hierro | Residual Fosfonato | BRS | Observaciones |  |  |  |  | PTO DE MUESTREO | CE103 |  |  | BICARBONATOS | 450 | 7.377049 | 0.007375236 | [17 empty] | YACIMIENTO | PETROLEOS SUDAMERICANOS
Colectora Central PP | 2019-11-12 |  |  | 2.13 |  | OK
| 2019-10-29 |  |  | 1.52 |  | OK
| 2019-09-11 |  |  | 2.36 |  | OK
| 2019-08-28 |  |  | 1.92 |  | OK
| 2019-07-29 |  |  | 2.97 |  | OK
| 2019-06-28 |  |  | 2.69 |  | OK
| 2019-05-31 |  |  | 2.16 |  | OK
| 2019-04-16 |  |  | 2.77 |  | OK
| 2019-03-28 |  |  | 3.11 |  | OK
| 2019-02-18 |  |  | 3.46 |  | OK
| 2019-01-29 |  |  | 4.12 |  | OK
| 2018-12-27 |  |  | 5.32 |  | OK
| 2018-11-21 |  |  | 3.98 |  | OK
| 2018-10-22 |  |  | 3.87 |  | OK
| 2018-09-27 |  |  | 5.12 |  | OK
| 2018-08-28 |  |  | 4.76 |  | OK
| 2018-07-18 |  |  | 3.32 |  | OK
| 2018-05-15 |  |  | 2.38 |  | OK
| 2018-03-14 |  |  | 2.96 |  | OK
| 2018-02-23 |  |  | 3.21 |  | OK
| 2018-01-18 |  |  | 3.75 |  | OK
| 2017-12-21 |  |  | 4.31 |  | OK
| 2017-11-24 |  |  | 3.46 |  | OK
| 2017-11-02 |  |  | 3.14
| 2017-10-25 |  |  | 3.18
| 2017-09-12 |  |  | 3.76
| 2017-08-18 |  |  | 3.34
| 2017-07-27 |  |  | 3.84
| 2017-07-21 |  |  | 3.45
| 2017-07-14 |  |  | 3.21
| 2017-07-05 |  |  | 2.95
| 2017-06-20 |  |  | 2.31 | [5 empty] | SULFATOS | 139 | 2.893723 | 0.001446862 | [19 empty] | POZO PRODUCTOR | CE103
| 2017-06-08 |  |  | 2.47 |  |  | IONES |  |  | HIERRO TOTAL | 0.1 | [9 empty] | CONCENTRACIONES IONICAS | [11 empty] | FECHA | 2014-01-06
| 2017-06-02 |  |  | 2.31 |  |  | CALCIO | 1000 | mg/lt | SALINIDAD (CL Na) | 41032.39 | [9 empty] | SODIO |  | 11857.94 |  | TENDENCIA A DEPOSITAR CaC03
| 2017-05-26 |  |  | 2.11 |  |  | MAGNESIO | 1145 | mg/lt | PH POTENCIOMÉTRICO | 7 | [9 empty] | CALCIO |  | 2014 |  | 25 | -1.720599 | TEND. CORROSIVA | [5 empty] | HIERRO MEDIDO |  | 0.1
| 2017-05-19 |  |  | 2.32 |  |  | CLORUROS | 24900 | mg/lt | TSD | 40506.04 | [9 empty] | MAGNESIO |  | 1145 |  | 50 | -0.8033495 | TEND. CORROSIVA | [5 empty] | PH POTENCIOMÉTRICO |  | 7
| 2017-05-13 |  |  | 1.99 | [6 empty] | CARBONATOS | 0 | mg/lt |  | FUERZA IÓNICA | 1.658172 | [7 empty] | CLORUROS |  |  |  | 24900 |  | 80 | 1.921007 | TEND. INSCRUSTANTE
| 2017-05-04 |  |  | 2.52 | [6 empty] | BICARBONATOS | 450 | mg/lt | [10 empty] | CARBONATOS |  |  |  | 0 | [7 empty] | GASES
| 2017-04-26 |  |  | 1.55 | [6 empty] | SULFATOS | 139 | mg/lt |  | SOLUBILIDAD DE SULFATO DE CALCIO METODO : MC DONALD - STIFF - SKILLMAN | [8 empty] | BICARBONATOS |  |  |  | 450 |  | CALC. DE P (CaCO3) PPTABLE | [5 empty] | SULFURO DE HIDROGENO |  | -
| 2017-04-19 |  |  | 1.63 | [6 empty] | HIERRO TOTAL | 0.1 | mg/lt | [10 empty] | SULFATOS |  |  |  | 139 |  |  | P [ 25 C ] = | -11238.21 |  |  |  | ANHÍDRIDO CARBÓNICO |  | -
| 2017-04-13 |  |  | 1.23 | [6 empty] | PH POTENCIOMÉTRICO | 7 | mg/lt |  | CONSTANTES Kps |  | CÁLCULO DE X , X 2 | [6 empty] | HIERRO TOTAL |  |  |  | 0.1 |  |  | P [ 50 C ] = | -2425.358
| 2017-04-06 |  |  | 1.65 | [10 empty] | Kps [ 25 C ] = | 0.002482347 | X = | 0.04880264 | [5 empty] | SALINIDAD (CL Na) |  |  |  | 41032.39 |  |  | P [ 80 C ] = | 727.1803 |  |  |  | GASES DISUELTOS
| 2017-03-29 |  |  | 1.98 | [6 empty] | GASES |  |  |  | Kps [ 50C ] = | 0.002472347 | X 2= | 0.002381698 | [5 empty] | SULFURO TOTALES |  |  |  | 2 | [7 empty] | SULFUROS TOTALES |  | 2
| 2017-03-23 |  |  | 2.11 | [6 empty] | SH2 | - | ppm |  | Kps [ 80C ] = | 0.002209849 | [7 empty] | ANHIDRIDO CARBONICO |  |  |  | 30 |  | VALORES DE P |  | INTERPRETACION |  |  |  | Ac. SULFHIDRICO (calculado) |  | -
| 2017-03-16 |  |  | 1.88 | [6 empty] | CO2 | - | % molar | [10 empty] | OXIGENO |  |  |  | - |  | P< 0 |  | SIN DEPOSICION |  |  |  | ANHÍDRIDO CARBÓNICO |  | 30
| 2017-03-10 |  |  | 2.11 | [11 empty] | SOL CAL | SOL REAL | [6 empty] | PH POTENCIOMÉTRICO |  |  |  | 7 |  | 0 < P < 286 |  | ESCASA DEPOSICION |  |  |  | BSR |  | -
| 2017-03-01 |  |  | 2.31 | [6 empty] | GASES DISUELTOS |  |  |  | Temperatura | [ meq / lts ] | [ meq / lts ] |  | INTERPRETACION DE LOS VALORES |  |  |  |  | TSD PPM |  |  |  | 40506.04 |  | 286 < P < 714 |  | MODERADA DEPOSICION
| 2017-02-22 |  |  | 1.9 | [6 empty] | Sulfuro total | 2 | mg/lt |  | 25 | 62.1527 | 2.893723 |  | SI Sr > Sc | HABRA DEPOSICION DE SULFATO DE CALCIO. |  |  |  | FUERZA IÓNICA |  |  |  | 1.658172 |  | P > 714 |  | ELEVADA DEPOSICION |  |  |  | DATOS DE PRODUCCION E INSTALACION DEL POZO
| 2017-02-08 |  |  | 2.11 | [6 empty] | Ac. SULFHIDRICO (calculado) | - | mg/lt |  | 50 | 61.9723 | 2.893723 |  | SI Sr = Sc | SE CONSIDERA UN SISTEMA SATURADO. |  |  |  | PRESION |  |  |  | 123 | [7 empty] | DIAMETRO CASING | 5.5 | Inch |  |  | GRAFICO: el grafico muestra la velocidad de corrosion puntual de la instalacion respecto de los valores de Fe medido en
| 2017-01-25 |  |  | 2.87 | [6 empty] | Anhidrido Carbonico | 30 | mg/lt |  | 80 | 57.12703 | 2.893723 |  | SI Sr < Sc | NO HABRA DEPOSICION DE SULFATO DE CALCIO. |  |  |  | TEMPERATURA |  |  |  | 47 | [7 empty] | DIAMETRO TUBING | 2.875 | Inch | 2206 |  | boca de pozo en cualquier momento. Arbitrando las siguientes condiciones, 0,0 ppm de Fe en agua de formacion y corrosion
| 2017-01-11 |  |  | 3.44 | [6 empty] | Oxigeno | - | mg/lt | [22 empty] | DIAMETRO VARILLA 1 | 1 | Inch | 652 |  | de pareja y cte. en toda la instalacion
[36 empty] | DIAMETRO VARILLA 2 | 0.875 | Inch | 681
[11 empty] | RECUENTO MICROBIOLOGICO |  |  |  | STIFF - DAVIS | [20 empty] | DIAMETRO VARILLA 3 | 0.75 | Inch | 873 |  | INTERPRETACION DE RESULTADOS
[11 empty] | BACT. SULFA. REDUCTORAS | - | UFC | [22 empty] | PRODUCCION BRUTA |  | 36 |  |  | VELOCIDAD DE CORROSION | REFERENCIA
[11 empty] | BACT. AERÓB. TOTALES. | - | UFC |  | CTE IONICA |  | CALCULO DE PCa , PAlc |  |  | TENDENCIA A DEPOSITAR CaC03 | [15 empty] | % AGUA |  | 53 |  |  | 0 - 2 MPY | CORROSION NORMAL
[15 empty] | K [ 25 C ] = | 5.289507 | Pca = | 1.298868 |  | SI [ 25 C ] = | -1.720599 | TENDENCIA CORROSIVA | [13 empty] | SUMERGENCIA DE BBA | 0 |  |  |  | 2 - 5 MPY | CORROSION ELEVADA
[11 empty] | TEMPERATURA | 47 |  |  | K [ 50 C ] = | 4.372257 | PAlc = | 2.132224 |  | SI [ 50 C ] = | -0.8033495 | TENDENCIA CORROSIVA | [18 empty] | > 5 MPY | CORROSION MUY ELEVADA
[11 empty] | PRESION | 123 |  |  | K [ 80 C ] = | 1.647901 | PH = | 7 |  | SI [ 80 C ] = | 1.921007 | TENDENCIA INSCRUSTANTE | [13 empty] | MASA DE HIERRO POR DIA
[20 empty] | TENDENCIA | [15 empty] | 1.908
[11 empty] | DATOS DE PRODUCCION E INSTALACION DEL POZO |  |  |  | CTES. ION MOLAR (Kc) | [25 empty] | OBSERVACIONES:
[11 empty] | DIAMETRO CASING | 5.5 | Inch |  | Kc (25º C) | 0.01947632 | [19 empty] | CONCENTRACION DE HIERRO = 2 mpy |  |  |  |  | Se observa corrosion normal en el pozo, este no presenta caracteristicas severa de corrosion
[11 empty] | DIAMETRO TUBING | 2.875 | Inch | 2206 | Kc (50º C) | 0.002356444 | [19 empty] | [ppm] Fe = 2 mpy | 37.71838
[11 empty] | DIAMETRO VARILLA 1 | 1 | Inch | 652 | Kc (80º C) | 4.445297e-06 | [24 empty] | RECOMENDACIONES:
[11 empty] | DIAMETRO VARILLA 2 | 0.875 | Inch | 681 |  |  |  |  | VALORES DE P | INTERPRETACION | [15 empty] | VELOCIDAD DE CORROSION |  |  |  |  | Realizar cromatrografia para poder abservar las caracteristica de gas.
[11 empty] | DIAMETRO VARILLA 3 | 0.75 | Inch | 873 | CALC. DE P (CaCO3) PPTABLE |  |  |  | P< 0 | SIN DEPOSICION | [15 empty] | milipulgadas por año |  | milimetros por año
[11 empty] | PRODUCCION BRUTA | 36 |  |  | P [ 25 C ] = | -11238.21 | mg/lt |  | 0 < P < 286 | ESCASA DEPOSICION | [15 empty] | 0.005302455 |  | 0.0001348536
[11 empty] | % AGUA | 53 |  |  | P [ 50 C ] = | -2425.358 | mg/lt |  | 286 < P < 714 | MODERADA DEPOSICION
[11 empty] | SUMERGENCIA DE BBA |  |  |  | P [ 80 C ] = | 727.1803 | mg/lt |  | P > 714 | ELEVADA DEPOSICION
(CaCO3) PPTABLE
ODDO TOMSON
[15 empty] | TEMPERATURA | CTES. ION MOLAR (KC) | [7 empty] | OBSERVACIONES:
[15 empty] | 25 | Kc (25º C) | 3.286472
[15 empty] | 50 | Kc (50º C) | 3.785698
[15 empty] | 80 | Kc (80º C) | 4.417379 | [6 empty] | RECOMENDACIONES:
[15 empty] | 100 | Kc (100º C) | 4.858264
[19 empty] | VALORES DE P | INTERPRETACION
[15 empty] | CALCULOS DE P (CaCO3) PPTABLE |  |  |  | P< 0 | SIN DEPOSICION
[15 empty] | P [ 25 C ] = | -243.8151 | mg/lt |  | 0 < P < 286 | ESCASA DEPOSICION
[15 empty] | P [ 50 C ] = | 384.5465 | mg/lt |  | 286 < P < 714 | MODERADA DEPOSICION
[15 empty] | P [ 80 C ] = | 650.0942 | mg/lt |  | P > 714 | ELEVADA DEPOSICION
[15 empty] | P [ 100 C ] = | 705.4386 | mg/lt
Volver a Incrustaciones