## Indice
SEGUIMIENTO DE TRATAMIENTOS QUIMICOS ZONA NORTE
Pozos Tratados | 6 | Pozos Tratados |  | 6 | Pozos Tratados | 2 | Pozos Tratados 3 | Pozos Tratados 2
Resumen Tratamiento
Corrosión
Resumen Tratamiento
Incrustaciones
Presiones
Medición de H2S
Bacterias (BRS)

## Inhibidor de Incrustaciones
Pozos tratados con Inhibidor de Incrustación:
Producto: | GYPTRON TA-416
Punto | Residual Fosfonato | Última Fecha | Observaciones | Metodo de Aplicación |  | Cantidad | Cumplimiento
Calderin 3 NLDM | 2.63 | 2019-11-27 | OK | Inyección continua | Puntos Tratados | 6
Calderin 45 NLDM | S/D | 2019-06-05 | Calderin F/S | Inyección continua | Cumplen KPI | 5 | 83.33%
NLDM-0003 | S/D | 2017-12-27 | Tratamiento suspendido | Tratamiento suspendido | No Cumplen KPI | 1 | 16.67%
NLDM-0020 | S/D | 2019-11-27 | Pozo parado | Bacheo
NLDM-0023 | S/D | 2019-11-27 | Tratamiento suspendido | Tratamiento suspendido | Residual KPI | 1 | ppm
NLDM-0029 | 0.45 | 2019-11-27 | OK | Bacheo
NLDM-0037 | S/D | 2017-08-14 | Tratamiento suspendido | Tratamiento suspendido
NLDM-0043 | 1.22 | 2019-11-27 | OK | Encapsulado
NLDM-0079 | 1.85 | 2019-11-27 | OK | Encapsulado
NLR.a-0002 | 1.83 | 2019-11-27 | OK | Encapsulado
NLR-0004 | S/D | 2019-11-27 | Pozo Parado | Encapsulado
NLR-0007 | 1.93 | 2019-11-27 | OK | Encapsulado
Volver a Indice

## Inhibidor de Corrosión
Pozos tratados con Inhibidor de Corrosión:
Producto: | CORTRON RN-470
Punto | Hierro | Última Fecha | Observaciones | Metodo de Aplicación |  | Cantidad | Cumplimiento
NLDM-0003 | S/D | 2017-12-27 | Tratamiento suspendido | Tratamiento suspendido | Pozos Tratados | 6
NLDM-0023 | 3.43 | 2019-11-27 | Tratamiento suspendido | Tratamiento suspendido | Cumplen KPI | 5 | 83.33%
NLDM-0039 | 0.81 | 2019-11-27 | OK | Bacheo | No Cumplen KPI | 1 | 16.67%
NLDM-0070 | 1.19 | 2019-11-27 | OK | Bacheo
NLDM-0073 | 0.75 | 2019-11-27 | OK | Bacheo | KPI | 3 | ppm
NLDM-0079 | 0.71 | 2019-11-27 | OK | Bacheo
NLL-2001 | 5.25 | 2019-11-06 | Blanco inicial 18,2 mg/lts. | Bacheo
NLR-0007 | 1.23 | 2019-10-31 | Sin producción | Encapsulado
Volver a Indice

## Presiones
Pozos tratados con Dispersante de parafinas y asfaltenos:
Producto: Clear 2335
Pozo | Presión | Ultima fecha | Observaciones | Metodo de Aplicación
NLDM-0023 | S/D (Sin manómetro) | 2019-11-27 | OK | Bacheo
NLDM-0059 | 12 Kg | 2019-11-27 | OK | Bacheo
| 0 | 0 | 0
|  |  |  | 0 | 0 | 0 | 0
Volver a Índice
Note on E10: Pozo tratado solo con dispersante de parafinas y asfaltenos.

## Medición de H2S
Pozos tratados con Secuestrante de Sulfhídrico:
Producto: Gas Treat 200
Pozo | H2S/ppm | Ultima fecha | Observaciones | Metodo de Aplicación
NLL-2018 | 10 | 2019-11-21 | OK | Inyección continua
NLL-2019 | 0 | 2019-11-20 | OK | Inyección continua
NLL-2045 | 5 | 2019-11-20 | OK | Inyección continua
| 0 | 0 | 0
|  |  |  | 0 | 0 | 0 | 0
Volver a Indice

## Bacterias
Pozos tratados con Bactericida:
Producto: Bactron L-133
Pozo | BRS | Ultima fecha | Observaciones | Metodo de Aplicación
NLDM-0079 | 3 | 2019-10-31 | OK | Inyección continua
NLL-2001 | 0 | 2019-10-24 | Tratamiento suspendido | Bacheo
| 0 | 0 | 0
|  |  |  | 0 | 0 | 0 | 0
Volver a Indice
Note on F12: Tratamiento con Bactericida suspendido por solicitud de E. Correa, dicho pozo solo se trata con inh de corrosión.

## Calderin 3 NLDM
Calderin 3 NLDM
| Fecha | Presión | Fe++ | Residual Fosfonato | BRS | Observaciones
Calderin 3 NLDM | 2019-11-27 |  |  | 2.63 |  | OK
| 2019-10-31 |  |  | 1.72 |  | OK
| 2019-09-16 |  |  | 1.63 |  | OK
| 2019-08-12 |  |  | S/D |  | Calderin parado
| 2019-07-29 |  |  | 2.29 |  | OK
| 2019-06-26 |  |  | 1.83 |  | OK
| 2019-06-05 |  |  | 2.18 |  | OK
| 2019-05-14 |  |  | 2.86 |  | OK
| 2019-05-02 |  |  | 2.41 |  | OK
| 2019-04-01 |  |  | S/D |  | Solo gas
| 2019-03-11 |  |  | S/D |  | Solo gas
| 2019-02-25 |  |  | S/D |  | Solo gas
| 2019-01-09 |  |  | S/D |  | Solo gas
| 2018-12-27 |  |  | S/D |  | Solo gas
| 2018-11-30 |  |  | S/D |  | Solo gas
| 2018-10-25 |  |  | S/D |  | Solo gas
| 2018-09-26 |  |  | S/D |  | Solo gas
| 2018-08-22 |  |  | S/D |  | Solo gas
| 2018-07-04 |  |  | 3.87 |  | OK
| 2018-05-11 |  |  | 3.12 |  | OK
| 2018-04-06 |  |  | 6.21 |  | OK
| 2018-02-28 |  |  | 5.75 |  | OK
| 2018-01-25 |  |  | 3.65 |  | OK
| 2017-12-01 |  |  | 3.24 |  | OK
| 2017-11-13 |  |  | 3.12 |  | OK
| 2017-10-10 |  |  | 3.46 |  | OK
| 2017-09-28 |  |  | 3.22 |  | OK
| 2017-07-31 |  |  | 3.67 |  | OK
| 2017-07-27 |  |  | 4.28 |  | OK
| 2017-07-17 |  |  | 2.77 |  | OK
| 2017-07-10 |  |  | 2.54 |  | OK
| 2017-07-03 |  |  | 1.98 |  | OK
| 2017-06-26 |  |  | 1.31 |  | OK
| 2017-06-19 |  |  | 1.54 |  | OK
| 2017-06-05 |  |  | 2.81 |  | OK
| 2017-05-29 |  |  | 1.64 |  | OK
| 2017-05-25 |  |  | 1.42 |  | OK
| 2017-05-19 |  |  | 1.81 |  | OK
| 2017-05-11 |  |  | 1.42 |  | OK
| 2017-05-02 |  |  | 1.35 |  | OK
| 2017-04-26 |  |  | 1.23 |  | OK
| 2017-04-18 |  |  | 0.66 |  | OK
| 2017-04-12 |  |  | 0.95 |  | OK
| 2017-04-07 |  |  | 0.7 |  | OK
| 2017-03-31 |  |  | 0.87 |  | OK
| 2017-03-23 |  |  | 1.11 |  | OK
| 2017-03-17 |  |  | 0.92 |  | OK
| 2017-03-09 |  |  | 0.98 |  | OK
| 2017-03-02 |  |  | 1.12 |  | OK
| 2017-02-21 |  |  | 0.88 |  | OK
| 2017-02-17 |  |  | 0.71 |  | OK
| 2017-02-10 |  |  | 0.65 |  | OK
| 2017-02-03 |  |  | 0.55 |  | OK
| 2017-01-27 |  |  | 0.64 |  | OK
| 2017-01-20 |  |  | 0.55 |  | OK
| 2017-01-13 |  |  | 0.68 |  | OK
| 2017-01-06 |  |  | 0.85 |  | OK
| 2016-12-28 |  |  | 0.66 |  | OK
| 2016-12-23 |  |  | 0.96 |  | OK
| 2016-12-15 |  |  | 0.42 |  | OK
| 2016-12-08 |  |  | 0.55 |  | OK
| 2016-11-29 |  |  | 0.47 |  | OK
| 2016-11-22 |  |  | 0.88 |  | OK
| 2016-11-18 |  |  | 0.88 |  | OK
| 2016-11-08 |  |  | 0.76 |  | OK
| 2016-11-01 |  |  | 0.98 |  | OK
| 2016-10-25 |  |  | 0.98 |  | OK
| 2016-10-18 |  |  | 0.89 |  | OK
| 2016-10-04 |  |  | 0.72 |  | OK
| 2016-09-22 |  |  | 0.87 |  | OK
| 2016-09-14 |  |  | 1.82 |  | OK
| 2016-08-10 |  |  | 1.46 |  | OK
| 2016-07-29 |  |  | 1.01 |  | OK
| 2016-07-04 |  |  | 0.99 |  | OK
| 2016-06-24 |  |  | 1.13 |  | OK
| 2016-06-13 |  |  | 1.36 |  | OK
| 2016-06-03 |  |  | 1.77 |  | OK
| 2016-05-14 |  |  | 1.58 |  | OK
| 2016-05-02 |  |  | 1.94 |  | OK
| 2016-04-25 |  |  | 1.38 |  | OK
| 2016-04-14 |  |  | 1.46 |  | OK
| 2016-03-21 |  |  | 1.44 |  | OK
Volver a Incrustaciones

## Calderin 45 NLDM
Calderin 45 NLDM
| Fecha | Presión | Fe++ | Residual de fosfonato | BRS | Observaciones
Calderin 45 NLDM | 2019-06-05 |  |  | S/D |  | Calderin F/S
| 2019-05-14 |  |  | S/D |  | Calderin F/S
| 2019-05-02 |  |  | S/D |  | Calderin F/S
| 2019-04-01 |  |  | S/D |  | Calderin F/S
| 2019-03-11 |  |  | S/D |  | Calderin F/S
| 2019-02-25 |  |  | S/D |  | Calderin F/S
| 2019-01-09 |  |  | S/D |  | Calderin F/S
| 2018-12-27 |  |  | S/D |  | Calderin F/S
| 2018-11-30 |  |  | S/D |  | Calderin F/S
| 2018-10-25 |  |  | S/D |  | Calderin F/S
| 2018-09-26 |  |  | 3.85 |  | OK
| 2018-08-22 |  |  | 1.09 |  | OK
| 2018-07-04 |  |  | 2.95 |  | OK
| 2018-05-11 |  |  | 4.28 |  | OK
| 2018-04-06 |  |  | 4.11 |  | OK
| 2018-02-28 |  |  | 3.16 |  | OK
| 2018-01-25 |  |  | 2.96 |  | OK
| 2017-12-01 |  |  | 3.32 |  | OK
| 2017-11-13 |  |  | 2.97 |  | OK
| 2017-10-10 |  |  | 3.06 |  | OK
| 2017-09-28 |  |  | 3.16 |  | OK
| 2017-07-31 |  |  | 4.11 |  | OK
| 2017-07-27 |  |  | 3.22 |  | OK
| 2017-07-17 |  |  | 3.71 |  | OK
| 2017-07-10 |  |  | 3.46 |  | OK
| 2017-07-03 |  |  | 2.91 |  | OK
| 2017-06-26 |  |  | 3.03 |  | OK
| 2017-06-22 |  |  | 3.66 |  | OK
| 2017-06-05 |  |  | 3.51 |  | OK
| 2017-05-29 |  |  | F/S |  | F/S
| 2017-05-25 |  |  | F/S |  | F/S
| 2017-05-19 |  |  | F/S |  | F/S
| 2017-05-11 |  |  | F/S |  | F/S
| 2017-05-02 |  |  | F/S |  | F/S
| 2017-04-26 |  |  | F/S |  | F/S
| 2017-04-18 |  |  | F/S |  | F/S
| 2017-04-12 |  |  | F/S |  | F/S
| 2017-04-07 |  |  | F/S |  | F/S
| 2017-03-31 |  |  | F/S |  | F/S
| 2017-03-23 |  |  | F/S |  | F/S
| 2017-03-17 |  |  | F/S |  | F/S
| 2017-03-09 |  |  | F/S |  | F/S
| 2017-03-02 |  |  | F/S |  | F/S
| 2017-02-21 |  |  | F/S |  | F/S
| 2017-02-17 |  |  | F/S |  | F/S
| 2017-02-10 |  |  | F/S |  | F/S
| 2017-02-03 |  |  | F/S |  | F/S
| 2017-01-27 |  |  | 1.08 |  | OK
| 2017-01-20 |  |  | 0.88 |  | OK
| 2017-01-13 |  |  | 0.85 |  | OK
| 2017-01-06 |  |  | 1.01 |  | OK
Volver a Incrustaciones

## NLDM-0003
NLDM-0003
| Fecha | Presión | Fe++ | Resisdual Fosfonato | BRS | Observaciones
NLDM-0003 | 2017-12-27 |  | S/D | S/D |  | Tratamiento suspendido
| 2017-11-30 |  | S/D | S/D |  | Tratamiento suspendido
| 2017-10-25 |  | S/D | S/D |  | Tratamiento suspendido
| 2017-10-04 |  | S/D | S/D |  | Tratamiento suspendido
| 2017-10-10 |  | Pozo Parado | Pozo Parado |  | Pozo Parado
| 2017-09-28 |  | 3.76 | 1.77 |  | OK
| 2017-08-30 |  | 4.11 | 2.14 |  | OK
| 2017-08-15 |  | Pozo Parado | Pozo Parado |  | Pozo Parado
| 2017-07-31 |  | Pozo Parado | Pozo Parado |  | Pozo Parado
| 2017-07-27 |  | Pozo Parado | Pozo Parado |  | Pozo Parado
| 2017-07-17 |  | 4.11 | 2.14 |  | OK
| 2017-07-10 |  | 3.98 | 1.77 |  | OK
| 2017-07-03 |  | 2.81 | 1.32 |  | OK
| 2017-06-26 |  | 2.44 | 1.76 |  | OK
| 2017-06-19 |  | 2.13 | 1.22 |  | OK
| 2017-06-05 |  | 1.91 | 1.54 |  | OK
| 2017-05-29 |  | 1.33 | 2.08 |  | OK
| 2017-05-25 |  | 1.21 | 1.75 |  | OK
| 2017-05-19 |  | 1.45 | 1.46 |  | OK
| 2017-05-11 |  | 1.33 | 1.52 |  | OK
| 2017-05-02 |  | 1.24 | 1.28 |  | OK
| 2017-04-26 |  | 0.78 | 1.32 |  | OK
| 2017-04-18 |  | 0.92 | 0.77 |  | OK
| 2017-04-12 |  | 1.03 | 0.85 |  | OK
| 2017-04-07 |  | 1.35 | 0.7 |  | OK
| 2017-03-31 |  | 1.56 | 1.32 |  | OK
| 2017-03-23 |  | 1.23 | 1.17 |  | OK
| 2017-03-17 |  | 1.45 | 0.76 |  | OK
| 2017-03-09 |  | 1.01 | 1.1 |  | OK
| 2017-03-02 |  | 1.22 | 0.82 |  | OK
| 2017-02-21 |  | 1.06 | 0.77 |  | OK
| 2017-02-17 |  | 1.02 | 0.8 |  | OK
| 2017-02-10 |  | 0.91 | 1.01 |  | OK
| 2017-02-03 |  | 0.88 | 0.99 |  | OK
| 2017-01-27 |  | 1.02 | 0.84 |  | OK
| 2017-01-20 |  | 1.33 | 0.97 |  | OK
| 2017-01-13 |  | 0.99 | 0.85 |  | OK
| 2017-01-06 |  | 1.1 | 1 |  | OK
Volver Incrustaciones
Volver Corrosión
Note on G8: Tratamiento suspendido (pozo pasa a inyector).
Note on G9: Tratamiento suspendido (pozo pasa a inyector).
Note on G10: Tratamiento suspendido (pozo pasa a inyector).
Note on G11: Tratamiento suspendido (pozo pasa a inyector).

## NLDM-0020
NLDM-0020
| Fecha | Presión | Fe++ | Residual de fosfonato | BRS | Observaciones
NLDM-0020 | 2019-11-27 |  |  | S/D |  | Pozo parado
| 2019-10-31 |  |  | 0.56 |  | OK
| 2019-09-16 |  |  | 0.89 |  | OK
| 2019-08-12 |  |  | S/D |  | Pozo parado
| 2019-07-29 |  |  | 1.82 |  | OK
| 2019-06-26 |  |  | 1.1 |  | OK
| 2019-06-05 |  |  | 1.21 |  | OK
| 2019-05-14 |  |  | 1.37 |  | OK
| 2019-05-02 |  |  | 1.48 |  | OK
| 2019-04-01 |  |  | 2.28 |  | OK
| 2019-03-11 |  |  | 3.62 |  | OK
| 2019-02-25 |  |  | 2.35 |  | OK
| 2019-01-09 |  |  | 3.16 |  | OK
| 2018-12-27 |  |  | 3.78 |  | OK
| 2018-11-30 |  |  | 2.64 |  | OK
| 2018-10-25 |  |  | 2.32 |  | OK
| 2018-09-26 |  |  | S/D |  | Pozo parado
| 2018-08-22 |  |  | 2.22 |  | OK
| 2018-07-04 |  |  | 5.33 |  | OK
| 2018-05-08 |  |  | 3.54 |  | OK
| 2018-04-06 |  |  | 5.23 |  | OK
| 2018-02-28 |  |  | S/D |  | Parado
| 2018-01-25 |  |  | 4.38 |  | OK
| 2017-09-28 |  |  | 2.87 |  | OK
| 2017-10-10 |  |  | Parado |  | Parado
| 2017-09-28 |  |  | 2.87 |  | OK
| 2017-09-04 |  |  | 3.46 |  | OK
| 2017-08-15 |  |  | 6.11 |  | OK
| 2017-07-31 |  |  | Control |  | Control
| 2017-07-27 |  |  | Control |  | Control
| 2017-07-17 |  |  | 4.81 |  | OK
| 2017-07-10 |  |  | 4.22 |  | OK
| 2017-07-03 |  |  | 3.1 |  | OK
| 2017-06-26 |  |  | 3.88 |  | OK
| 2017-06-22 |  |  | 3.42 |  | OK
| 2017-06-05 |  |  | 3.32 |  | OK
| 2017-05-29 |  |  | 2.21 |  | OK
| 2017-05-25 |  |  | 2.41 |  | OK
| 2017-05-19 |  |  | 2.31 |  | OK
| 2017-05-11 |  |  | 1.81 |  | OK
| 2017-05-02 |  |  | 1.52 |  | OK
| 2017-04-26 |  |  | 1.78 |  | OK
| 2017-04-18 |  |  | 1.11 |  | OK
| 2017-04-12 |  |  | 1.43 |  | OK
| 2017-04-07 |  |  | 1.22 |  | OK
| 2017-03-31 |  |  | 1.41 |  | OK
| 2017-03-23 |  |  | 1.23 |  | OK
| 2017-03-17 |  |  | 1.31 |  | OK
| 2017-03-09 |  |  | 0.79 |  | OK
| 2017-03-02 |  |  | 0.68 |  | OK
| 2017-02-21 |  |  | 0.55 |  | OK
| 2017-02-17 |  |  | 0.71 |  | OK
| 2017-02-10 |  |  | 0.78 |  | OK
| 2017-02-03 |  |  | 0.6 |  | OK
| 2017-01-27 |  |  | 0.63 |  | OK
| 2017-01-20 |  |  | 0.44 |  | OK
| 2017-01-13 |  |  | 0.35 |  | OK
| 2017-01-06 |  |  | 0.23 |  | OK
Volver a Incrustaciones

## NLDM-0023
NLDM-0023
| Fecha | Presión Kg/cm2 | Fe++ | Residual Fosfonato | BRS | Observaciones
NLDM-0023 | 2019-11-27 | 4 | 3.43 | S/D |  | Tratamiento suspendido
| 2019-10-31 | 4 | 3.25 | S/D |  | Tratamiento suspendido
| 2019-09-16 | 4 | 4.46 | S/D |  | Tratamiento suspendido
| 2019-08-12 | 3 | 5.33 | S/D |  | Tratamiento suspendido
| 2019-07-29 | 6 | 6.51 | S/D |  | Tratamiento suspendido
| 2019-06-26 | 8 | 3.25 | S/D |  | Tratamiento suspendido
| 2019-06-05 | 6 | 3.46 | S/D |  | Tratamiento suspendido
| 2019-05-14 | 3 | 2.98 | S/D |  | Tratamiento suspendido
| 2019-05-02 | 6 | 2.25 | 0.63 |  | Tratamiento suspendido
| 2019-04-03 | 5 | 1.51 | 1.72 |  | OK
| 2019-03-11 | 10 | 0.61 | 3.42 |  | OK
| 2019-02-25 | 10 | 0.75 | 2.35 |  | OK
| 2019-01-09 | 6 | 1.25 | 3.32 |  | OK
| 2018-12-27 | 5 | 1.75 | 3.56 |  | OK
| 2018-11-30 | S/D | S/D | S/D |  | Pozo Parado
| 2018-10-25 | 10 | 0.43 | 3.64 |  | OK
| 2018-09-26 | 11 | 1.84 | 2.16 |  | OK
| 2018-08-22 | 10 | 1.4 | 4.28 |  | OK
| 2018-07-04 | 0 | 1.56 | 4.57 |  | OK
| 2018-05-11 | 0 | 1.15 | 5.22 |  | OK
| 2018-04-06 | 0 | 1.47 | 3.28 |  | OK
| 2018-02-28 | 0 | 1.82 | 4.12 |  | OK
| 2018-01-25 | 0 | 1.44 | 5.25 |  | OK
| 2017-12-27 | 0 | 1.98 | 5.55 |  | OK
| 2017-12-01 | 0 | 2.78 | 4.11 |  | OK
| 2017-11-14 | 0 | 2.46 | 4.25 |  | OK
| 2017-10-10 | 0 | 2.14 | 3.88 |  | OK
| 2017-09-28 | 0 | 2.73 | 1.92 |  | OK
| 2017-07-31 | 0 | 2.55 | 4.02 |  | OK
| 2017-08-15 | 0 | Pozo Parado | Pozo Parado |  | Pozo Parado
| 2017-07-31 | 0 | 2.55 | 4.02 |  | OK
| 2017-07-27 | 0 | 3.65 | 3.52 |  | OK
| 2017-07-17 | 0 | 2.98 | 2.98 |  | OK
| 2017-07-10 | 0 | 2.78 | 3.12 |  | OK
| 2017-07-03 | 0 | 1.43 | 2.43 |  | OK
| 2017-06-26 | 0 | 1.21 | 2.15 |  | OK
| 2017-06-19 | 0 | 0.99 | 2.64 |  | OK
| 2017-06-05 | 0 | 1.11 | 3.31 |  | OK
| 2017-05-29 | 0 | 1.38 | 2.47 |  | OK
| 2017-05-25 | 0 | 1.47 | 2.31 |  | OK
| 2017-05-19 | 0 | 0.99 | 2.56 |  | OK
| 2017-05-11 | 0 | 1.21 | 1.93 |  | OK
| 2017-05-02 | 0 | 1.34 | 1.84 |  | OK
| 2017-04-26 | 0 | 0.97 | 1.47 |  | OK
| 2017-04-18 | 0 | 1.02 | 0.98 |  | OK
| 2017-04-12 | 0 | 1.22 | 1.12 |  | OK
| 2017-04-07 | 0 | 1.65 | 0.87 |  | OK
| 2017-03-31 | 0 | 1.22 | 0.97 |  | OK
| 2017-03-23 | 0 | 1.43 | 1.02 |  | OK
| 2017-03-17 | 0 | 0.87 | 1 |  | OK
| 2017-03-09 | 0 | 1.12 | 1.41 |  | OK
| 2017-03-02 | 0 | 1.32 | 1.65 |  | OK
| 2017-02-21 | 0 | 0.66 | 1.12 |  | OK
| 2017-02-17 | 0 | 0.62 | 1.03 |  | OK
| 2017-02-10 | 0 | 0.54 | 1.25 |  | OK
| 2017-02-03 | 0 | 0.77 | 1.11 |  | OK
| 2017-01-27 | 0 | 0.62 | 1.33 |  | OK
| 2017-01-20 | 0 | 0.84 | 1.55 |  | OK
| 2017-01-13 | 0 | Pozo Parado | Pozo Parado |  | Pozo Parado
| 2017-01-06 | 0 | Pozo Parado | Pozo Parado |  | Pozo Parado
Volver Incrustaciones
Volver Corrosión
Volver a Presiones
Note on G12: A partir del mes de Mayo 19 se suspende tratamiento con inh de incrustaciones y corrosion por orden de supervisor de LDM, solo se tratara con dispersante de parafinas y asfaltenos.
Note on G13: A partir del mes de Mayo 19 se suspende tratamiento con inh de incrustaciones y corrosion por orden de supervisor de LDM, solo se tratara con dispersante de parafinas y asfaltenos.
Note on G14: A partir del mes de Mayo 19 se suspende tratamiento con inh de incrustaciones y corrosion por orden de supervisor de LDM, solo se tratara con dispersante de parafinas y asfaltenos.
Note on G15: A partir del mes de Mayo 19 se suspende tratamiento con inh de incrustaciones y corrosion por orden de supervisor de LDM, solo se tratara con dispersante de parafinas y asfaltenos.
Note on G16: A partir del mes de Mayo 19 se suspende tratamiento con inh de incrustaciones y corrosion por orden de supervisor de LDM, solo se tratara con dispersante de parafinas y asfaltenos.

## NLDM-0029
NLDM-0029
| Fecha | Presión | Fe++ | Residual de Fosfonato | BRS | Observaciones
NLDM-0029 | 2019-11-27 |  |  | 0.45 |  | OK
| 2019-10-31 |  |  | 0.62 |  | OK
| 2019-09-16 |  |  | 0.91 |  | OK
| 2019-08-12 |  |  | 2.15 |  | OK
| 2019-07-29 |  |  | 2.96 |  | OK
| 2019-06-26 |  |  | 1.67 |  | OK
| 2019-06-05 |  |  | 1.33 |  | OK
| 2019-05-14 |  |  | 2.83 |  | OK
| 2019-05-02 |  |  | 2.13 |  | OK
| 2019-04-01 |  |  | 2.61 |  | OK
| 2019-03-11 |  |  | 2.38 |  | OK
| 2019-02-25 |  |  | 2.74 |  | OK
| 2019-01-09 |  |  | 3.45 |  | OK
| 2018-12-27 |  |  | 4.01 |  | OK
| 2018-11-30 |  |  | 3.12 |  | OK
| 2018-10-25 |  |  | 4.21 |  | OK
| 2018-09-26 |  |  | 5.48 |  | OK
| 2018-08-22 |  |  | 3.98 |  | OK
Volver Incrustaciones

## NLDM-0037
NLDM-0037
| Fecha | Presión | Fe++ | Residual de Fosfonato | BRS | Observaciones
NLDM-0037 | 2017-08-14 |  |  | S/D |  | Tratamiento suspendido
| 2017-08-15 |  |  | S/D |  | Tratamiento suspendido
| 2017-10-10 |  |  | 0 |  | Trat. Suspendido
| 2017-08-15 |  |  | 4 |  | OK
| 2017-07-31 |  |  | 4.75 |  | OK
| 2017-07-27 |  |  | 4.22 |  | OK
| 2017-07-17 |  |  | 3.13 |  | OK
| 2017-07-10 |  |  | 3.88 |  | OK
| 2017-07-03 |  |  | 3.11 |  | OK
| 2017-06-26 |  |  | 2.03 |  | OK
| 2017-06-22 |  |  | 2.82 |  | OK
| 2017-06-05 |  |  | 2.64 |  | OK
| 2017-05-29 |  |  | 2.44 |  | OK
| 2017-05-25 |  |  | 2.58 |  | OK
| 2017-05-19 |  |  | 2.13 |  | OK
| 2017-05-11 |  |  | 2.32 |  | OK
| 2017-05-02 |  |  | 1.79 |  | OK
| 2017-04-26 |  |  | 2.03 |  | OK
| 2017-04-18 |  |  | 0.84 |  | OK
| 2017-04-12 |  |  | 1.01 |  | OK
| 2017-04-07 |  |  | 1.21 |  | OK
| 2017-03-31 |  |  | 0.64 |  | OK
| 2017-03-23 |  |  | 0.82 |  | OK
| 2017-03-17 |  |  | 0.88 |  | OK
| 2017-03-09 |  |  | 0.85 |  | OK
| 2017-03-02 |  |  | 1.05 |  | OK
| 2017-02-21 |  |  | 0.77 |  | OK
| 2017-02-17 |  |  | 0.64 |  | OK
| 2017-02-10 |  |  | 0.58 |  | OK
| 2017-02-03 |  |  | 0.62 |  | OK
Volver a Incrustaciones

## NLDM-0039
[7 empty] | INGRESO DE INFORMACION |  |  |  | SODIO | 11857.94 | 515.5626 | 0.5157868 | [7 empty] | INFORME POTENCIAL INCRUSTANTE
[11 empty] | CALCIO | 2014 | 100.7 | 0.0502495
|  |  |  | NLDM-0039 |  |  | FECHA | 2014-01-06 |  |  | MAGNESIO | 1145 | 95.41667 | 0.4709996 |  |  |  |  | COMPANIA: | NECON | [9 empty] | VELOCIDAD DE CORROSION DE POZOS PRODUCTORES
[7 empty] | COMPANIA | NECON |  |  | CLORUROS | 24900 | 701.4085 | 0.7023977 |  |  |  |  | YACIMIENTO: | PETROLEOS SUDAMERICANOS
[7 empty] | YACIMIENTO | PETROLEOS SUDAMERICANOS |  |  | CARBONATOS | 0 | 0 | 0 |  |  |  |  | PTO DE MUESTREO: | CE103 | [5 empty] | COMPANIA | NECON
| Fecha | Presión | Fe++ | Residual de fosfonato | BRS | Observaciones | PTO DE MUESTREO | CE103 |  |  | BICARBONATOS | 450 | 7.377049 | 0.007375236 | [11 empty] | YACIMIENTO | PETROLEOS SUDAMERICANOS
NLDM-0039 | 2019-11-27 |  | 0.81 |  |  | OK
| 2019-10-31 |  | 0.93 |  |  | OK
| 2019-09-16 |  | 1.17 |  |  | OK
| 2019-08-12 |  | 1.28 |  |  | OK
| 2019-07-29 |  | S/D |  |  | Pozo Parado
| 2019-06-26 |  | 1.75 |  |  | OK
| 2019-06-05 |  | 1.12 |  |  | OK
| 2019-05-14 |  | 1.25 |  |  | OK
| 2019-05-02 |  | 1.41 |  |  | OK
| 2019-04-03 |  | 1.39 |  |  | OK
| 2019-03-11 |  | 1.27 |  |  | OK
| 2019-02-25 |  | 0.92 |  |  | OK
| 2019-01-09 |  | 1.02 |  |  | OK
| 2018-12-27 |  | 1.23 |  |  | OK
| 2018-11-30 |  | 2.19 |  |  | OK
| 2018-10-25 |  | 1.32 |  |  | OK
| 2018-09-26 |  | 1.12 |  |  | OK
| 2018-08-22 |  | 1.81 |  |  | OK
| 2018-07-04 |  | 3.69 |  |  | OK
| 2018-05-11 |  | 2.41 |  |  | OK
| 2018-04-12 |  | 1.55 |  |  | OK
| 2018-02-27 |  | 2.01 |  |  | OK
| 2018-02-28 |  | 2.46 |  |  | OK
| 2018-01-25 |  | 2.17 |  |  | OK
| 2017-12-27 |  | 1.44 |  |  | OK
| 2017-12-01 |  | 2.37 |  |  | OK
| 2017-11-13 |  | 1.99 |  |  | OK
| 2017-10-26 |  | 1.73 |  |  | OK
| 2017-10-10 |  | 2.77 |  |  | OK
| 2017-09-28 |  | 2.57 |  |  | OK
| 2017-07-31 |  | 2.31 |  |  | OK
| 2017-08-15 |  | Pozo Parado |  |  | Pozo Parado |  |  |  |  | SULFATOS | 139 | 2.893723 | 0.001446862 | [11 empty] | POZO PRODUCTOR | CE103
| 2017-07-31 |  | 2.31 |  |  | OK | IONES |  |  |  | HIERRO TOTAL | 0.1 | [6 empty] | CONCENTRACIONES IONICAS | [6 empty] | FECHA | 2014-01-06
| 2017-07-27 |  | 2.99 |  |  | OK | CALCIO | 1000 | mg/lt |  | SALINIDAD (CL Na) | 41032.39 | [6 empty] | SODIO |  | 11857.94 |  | TENDENCIA A DEPOSITAR CaC03
| 2017-07-17 |  | 2.22 |  |  | OK | MAGNESIO | 1145 | mg/lt |  | PH POTENCIOMÉTRICO | 7 | [6 empty] | CALCIO |  | 2014 |  | 25 | -1.720599 | TEND. CORROSIVA | HIERRO MEDIDO |  | 0.1
| 2017-07-10 |  | 2.54 |  |  | OK | CLORUROS | 24900 | mg/lt |  | TSD | 40506.04 | [6 empty] | MAGNESIO |  | 1145 |  | 50 | -0.8033495 | TEND. CORROSIVA | PH POTENCIOMÉTRICO |  | 7
| 2017-07-03 |  | 1.98 |  |  | OK | CARBONATOS | 0 | mg/lt |  | FUERZA IÓNICA | 1.658172 | [6 empty] | CLORUROS |  | 24900 |  | 80 | 1.921007 | TEND. INSCRUSTANTE
| 2017-06-26 |  | 2.51 |  |  | OK | BICARBONATOS | 450 | mg/lt | [9 empty] | CARBONATOS |  | 0 |  |  |  |  | GASES
| 2017-06-19 |  | 1.78 |  |  | OK | SULFATOS | 139 | mg/lt |  | SOLUBILIDAD DE SULFATO DE CALCIO METODO : MC DONALD - STIFF - SKILLMAN | [7 empty] | BICARBONATOS |  | 450 |  | CALC. DE P (CaCO3) PPTABLE |  |  | SULFURO DE HIDROGENO |  | -
| 2017-06-05 |  | 2.47 |  |  | OK | HIERRO TOTAL | 0.1 | mg/lt | [9 empty] | SULFATOS |  | 139 |  |  | P [ 25 C ] = | -11238.21 | ANHÍDRIDO CARBÓNICO |  | -
| 2017-05-29 |  | 1.98 |  |  | OK | PH POTENCIOMÉTRICO | 7 | mg/lt |  | CONSTANTES Kps |  | CÁLCULO DE X , X 2 | [5 empty] | HIERRO TOTAL |  | 0.1 |  |  | P [ 50 C ] = | -2425.358
| 2017-05-25 |  | 1.47 |  |  | OK |  |  |  |  | Kps [ 25 C ] = | 0.002482347 | X = | 0.04880264 |  |  |  |  | SALINIDAD (CL Na) |  | 41032.39 |  |  | P [ 80 C ] = | 727.1803 | GASES DISUELTOS
| 2017-05-19 |  | 1.82 |  |  | OK | GASES |  |  |  | Kps [ 50C ] = | 0.002472347 | X 2= | 0.002381698 |  |  |  |  | SULFURO TOTALES |  | 2 |  |  |  |  | SULFUROS TOTALES |  | 2
| 2017-05-11 |  | 1.22 |  |  | OK | SH2 | - | ppm |  | Kps [ 80C ] = | 0.002209849 | [6 empty] | ANHIDRIDO CARBONICO |  | 30 |  | VALORES DE P |  | INTERPRETACION | Ac. SULFHIDRICO (calculado) |  | -
| 2017-05-02 |  | 1.19 |  |  | OK | CO2 | - | % molar | [9 empty] | OXIGENO |  | - |  | P< 0 |  | SIN DEPOSICION | ANHÍDRIDO CARBÓNICO |  | 30
| 2017-04-26 |  | 0.92 |  |  | OK | [5 empty] | SOL CAL | SOL REAL | [5 empty] | PH POTENCIOMÉTRICO |  | 7 |  | 0 < P < 286 |  | ESCASA DEPOSICION | BSR |  | -
| 2017-04-18 |  | 0.56 |  |  | OK | GASES DISUELTOS |  |  |  | Temperatura | [ meq / lts ] | [ meq / lts ] |  | INTERPRETACION DE LOS VALORES |  |  |  | TSD PPM |  | 40506.04 |  | 286 < P < 714 |  | MODERADA DEPOSICION
| 2017-04-12 |  | 0.86 |  |  | OK | Sulfuro total | 2 | mg/lt |  | 25 | 62.1527 | 2.893723 |  | SI Sr > Sc | HABRA DEPOSICION DE SULFATO DE CALCIO. |  |  | FUERZA IÓNICA |  | 1.658172 |  | P > 714 |  | ELEVADA DEPOSICION | DATOS DE PRODUCCION E INSTALACION DEL POZO
| 2017-04-07 |  | 1.14 |  |  | OK | Ac. SULFHIDRICO (calculado) | - | mg/lt |  | 50 | 61.9723 | 2.893723 |  | SI Sr = Sc | SE CONSIDERA UN SISTEMA SATURADO. |  |  | PRESION |  | 123 |  |  |  |  | DIAMETRO CASING | 5.5 | Inch |  |  | GRAFICO: el grafico muestra la velocidad de corrosion puntual de la instalacion respecto de los valores de Fe medido en
| 2017-03-31 |  | 0.89 |  |  | OK | Anhidrido Carbonico | 30 | mg/lt |  | 80 | 57.12703 | 2.893723 |  | SI Sr < Sc | NO HABRA DEPOSICION DE SULFATO DE CALCIO. |  |  | TEMPERATURA |  | 47 |  |  |  |  | DIAMETRO TUBING | 2.875 | Inch | 2206 |  | boca de pozo en cualquier momento. Arbitrando las siguientes condiciones, 0,0 ppm de Fe en agua de formacion y corrosion
| 2017-03-23 |  | 1.01 |  |  | OK | Oxigeno | - | mg/lt | [16 empty] | DIAMETRO VARILLA 1 | 1 | Inch | 652 |  | de pareja y cte. en toda la instalacion
| 2017-03-17 |  | 0.98 |  |  | OK | [19 empty] | DIAMETRO VARILLA 2 | 0.875 | Inch | 681
| 2017-03-09 |  | 1.12 |  |  | OK | RECUENTO MICROBIOLOGICO |  |  |  | STIFF - DAVIS | [14 empty] | DIAMETRO VARILLA 3 | 0.75 | Inch | 873 |  | INTERPRETACION DE RESULTADOS
| 2017-03-02 |  | 0.78 |  |  | OK | BACT. SULFA. REDUCTORAS | - | UFC | [16 empty] | PRODUCCION BRUTA |  | 36 |  |  | VELOCIDAD DE CORROSION | REFERENCIA
| 2017-02-21 |  | 0.42 |  |  | OK | BACT. AERÓB. TOTALES. | - | UFC |  | CTE IONICA |  | CALCULO DE PCa , PAlc |  |  | TENDENCIA A DEPOSITAR CaC03 | [9 empty] | % AGUA |  | 53 |  |  | 0 - 2 MPY | CORROSION NORMAL
| 2017-02-17 |  | 0.55 |  |  | OK |  |  |  |  | K [ 25 C ] = | 5.289507 | Pca = | 1.298868 |  | SI [ 25 C ] = | -1.720599 | TENDENCIA CORROSIVA | [7 empty] | SUMERGENCIA DE BBA | 0 |  |  |  | 2 - 5 MPY | CORROSION ELEVADA
| 2017-02-10 |  | 0.61 |  |  | OK | TEMPERATURA | 47 |  |  | K [ 50 C ] = | 4.372257 | PAlc = | 2.132224 |  | SI [ 50 C ] = | -0.8033495 | TENDENCIA CORROSIVA | [12 empty] | > 5 MPY | CORROSION MUY ELEVADA
| 2017-02-03 |  | 0.42 |  |  | OK | PRESION | 123 |  |  | K [ 80 C ] = | 1.647901 | PH = | 7 |  | SI [ 80 C ] = | 1.921007 | TENDENCIA INSCRUSTANTE | [7 empty] | MASA DE HIERRO POR DIA
| 2017-01-27 |  | 0.54 |  |  | OK | [9 empty] | TENDENCIA | [9 empty] | 1.908
| 2017-01-20 |  | 0.67 |  |  | OK | DATOS DE PRODUCCION E INSTALACION DEL POZO |  |  |  | CTES. ION MOLAR (Kc) | [19 empty] | OBSERVACIONES:
| 2017-01-13 |  | 0.67 |  |  | OK | DIAMETRO CASING | 5.5 | Inch |  | Kc (25º C) | 0.01947632 | [13 empty] | CONCENTRACION DE HIERRO = 2 mpy |  |  |  |  | Se observa corrosion normal en el pozo, este no presenta caracteristicas severa de corrosion
| 2017-01-06 |  | 0.67 |  |  | OK | DIAMETRO TUBING | 2.875 | Inch | 2206 | Kc (50º C) | 0.002356444 | [13 empty] | [ppm] Fe = 2 mpy | 37.71838
[7 empty] | DIAMETRO VARILLA 1 | 1 | Inch | 652 | Kc (80º C) | 4.445297e-06 | [18 empty] | RECOMENDACIONES:
[7 empty] | DIAMETRO VARILLA 2 | 0.875 | Inch | 681 |  |  |  |  | VALORES DE P | INTERPRETACION | [9 empty] | VELOCIDAD DE CORROSION |  |  |  |  | Realizar cromatrografia para poder abservar las caracteristica de gas.
[7 empty] | DIAMETRO VARILLA 3 | 0.75 | Inch | 873 | CALC. DE P (CaCO3) PPTABLE |  |  |  | P< 0 | SIN DEPOSICION | [9 empty] | milipulgadas por año |  | milimetros por año
[7 empty] | PRODUCCION BRUTA | 36 |  |  | P [ 25 C ] = | -11238.21 | mg/lt |  | 0 < P < 286 | ESCASA DEPOSICION | [9 empty] | 0.005302455 |  | 0.0001348536
[7 empty] | % AGUA | 53 |  |  | P [ 50 C ] = | -2425.358 | mg/lt |  | 286 < P < 714 | MODERADA DEPOSICION
[7 empty] | SUMERGENCIA DE BBA |  |  |  | P [ 80 C ] = | 727.1803 | mg/lt |  | P > 714 | ELEVADA DEPOSICION
(CaCO3) PPTABLE
ODDO TOMSON
[11 empty] | TEMPERATURA | CTES. ION MOLAR (KC) | [6 empty] | OBSERVACIONES:
[11 empty] | 25 | Kc (25º C) | 3.286472
[11 empty] | 50 | Kc (50º C) | 3.785698
[11 empty] | 80 | Kc (80º C) | 4.417379 | [5 empty] | RECOMENDACIONES:
[11 empty] | 100 | Kc (100º C) | 4.858264
[15 empty] | VALORES DE P | INTERPRETACION
[11 empty] | CALCULOS DE P (CaCO3) PPTABLE |  |  |  | P< 0 | SIN DEPOSICION
[11 empty] | P [ 25 C ] = | -243.8151 | mg/lt |  | 0 < P < 286 | ESCASA DEPOSICION
[11 empty] | P [ 50 C ] = | 384.5465 | mg/lt |  | 286 < P < 714 | MODERADA DEPOSICION
[11 empty] | P [ 80 C ] = | 650.0942 | mg/lt |  | P > 714 | ELEVADA DEPOSICION
[11 empty] | P [ 100 C ] = | 705.4386 | mg/lt
Volver a Corrosion

## NLDM-0043
NLDM-0043
| Fecha | Presión | Fe++ | Residual de Fosfonato | BRS | Observaciones
NLDM-0043 | 2019-11-27 |  |  | 1.22 |  | OK
| 2019-10-31 |  |  | 1.47 |  | OK
| 2019-09-16 |  |  | 1.82 |  | OK
| 2019-08-12 |  |  | 2.49 |  | OK
| 2019-07-29 |  |  | 2.19 |  | OK
| 2019-06-26 |  |  | 1.55 |  | OK
| 2019-06-05 |  |  | S/D |  | Pozo parado
| 2019-05-14 |  |  | 2.45 |  | Encapsulado
| 2019-05-02 |  |  | 2.06 |  | Encapsulado
| 2019-04-01 |  |  | 2.79 |  | Encapsulado
| 2019-03-11 |  |  | S/D |  | Pozo parado
| 2019-02-25 |  |  | S/D |  | Pozo parado
| 2019-01-09 |  |  | 4.64 |  | Encapsulado
| 2018-12-27 |  |  | 3.13 |  | Encapsulado
| 2018-11-30 |  |  | S/D |  | Pozo parado
| 2018-10-25 |  |  | 3.78 |  | OK
| 2018-09-26 |  |  | 2.11 |  | OK
| 2018-08-22 |  |  | 4.91 |  | OK
| 2018-07-04 |  |  | 4.71 |  | OK
| 2018-05-11 |  |  | 5.12 |  | OK
| 2018-04-12 |  |  | 4.89 |  | OK
| 2018-03-15 |  |  | 2.65 |  | OK
| 2018-02-28 |  |  | 3.45 |  | OK
| 2018-01-25 |  |  | 4.78 |  | OK
| 2017-12-27 |  |  | 3.93 |  | OK
| 2017-09-28 |  |  | 3.68 |  | OK
| 2017-10-26 |  |  | S/D |  | Pozo parado
| 2017-09-28 |  |  | 3.68 |  | OK
| 2017-08-15 |  |  | 4.15 |  | OK
| 2017-07-31 |  |  | 4.14 |  | OK
| 2017-07-27 |  |  | 4.84 |  | OK
| 2017-07-17 |  |  | 4.81 |  | OK
| 2017-07-10 |  |  | 4.31 |  | OK
| 2017-07-03 |  |  | 3.22 |  | OK
| 2017-06-26 |  |  | 3.93 |  | OK
| 2017-06-22 |  |  | 4.02 |  | OK
| 2017-06-05 |  |  | 4.11 |  | OK
| 2017-05-29 |  |  | 3.58 |  | OK
| 2017-05-25 |  |  | 3.33 |  | OK
| 2017-05-19 |  |  | 3.54 |  | OK
| 2017-05-11 |  |  | 3.02 |  | OK
| 2017-05-02 |  |  | 2.68 |  | OK
| 2017-04-26 |  |  | 2.93 |  | OK
| 2017-04-18 |  |  | 1.11 |  | OK
| 2017-04-12 |  |  | 1.11 |  | OK
| 2017-04-07 |  |  | 0.82 |  | OK
| 2017-03-31 |  |  | 0.75 |  | OK
| 2017-03-23 |  |  | 0.63 |  | OK
| 2017-03-17 |  |  | 0.75 |  | OK
| 2017-03-09 |  |  | 0.99 |  | OK
| 2017-03-02 |  |  | 1.15 |  | OK
| 2017-02-21 |  |  | 0.88 |  | OK
| 2017-02-17 |  |  | 0.58 |  | OK
| 2017-02-10 |  |  | 0.65 |  | OK
| 2017-02-03 |  |  | 0.45 |  | OK
| 2017-01-27 |  |  | 0.56 |  | OK
| 2017-01-20 |  |  | 0.75 |  | OK
| 2017-01-13 |  |  | 0.98 |  | OK
| 2017-01-06 |  |  | 1.01 |  | OK
Volver a Incrustaciones
Note on G22: Se aplica encapsulado de inh de incrustación.

## NLDM-0059
NLDM-0059
| Fecha | Presión Kg/cm2 | Fe++ | Residual de Fosfonato | BRS | Observaciones
NLDM-0059 | 2019-11-27 | 12 |  |  |  | OK
| 2019-10-31 | 10 |  |  |  | OK
| 2019-09-16 | 10 |  |  |  | OK
| 2019-08-12 | 18 |  |  |  | OK
| 2019-07-29 | 16 |  |  |  | OK
| 2019-06-26 | 12 |  |  |  | OK
| 2019-06-05 | 10 |  |  |  | OK
| 2019-05-14 | 9 |  |  |  | OK
| 2019-05-02 | 8 |  |  |  | OK
| 2019-04-01 | S/D |  |  |  | Pozo parado
| 2019-03-11 | 12 |  |  |  | OK
| 2019-02-25 | 10 |  |  |  | OK
| 2019-01-09 | 10 |  |  |  | OK
| 2018-12-27 | S/D |  |  |  | OK
| 2018-11-30 | S/D |  |  |  | Pozo parado
| 2018-10-25 | 14 |  |  |  | OK
| 2018-09-26 | 9 |  |  |  | OK
2018-08-22
Volver a Presiones

## NLDM-0070
NLDM-0070
| Fecha | Presión | Fe++ | Residual de Fosfonato | BRS | Observaciones
NLDM-0070 | 2019-11-27 |  | 1.19 |  |  | OK
| 2019-10-31 |  | 0.75 |  |  | OK
| 2019-09-16 |  | 0.91 |  |  | OK
| 2019-08-12 |  | 1.39 |  |  | OK
| 2019-07-29 |  | 2.21 |  |  | OK
| 2019-06-26 |  | S/D |  |  | Pozo parado
| 2019-06-05 |  | 0.14 |  |  | OK
| 2019-05-14 |  | 0.41 |  |  | OK
| 2019-05-02 |  | 0.92 |  |  | OK
| 2019-04-01 |  | 1.14 |  |  | OK
| 2019-03-11 |  | 1.22 |  |  | OK
| 2019-02-25 |  | 1.52 |  |  | OK
| 2019-01-09 |  | 2.26 |  |  | OK
| 2018-12-27 |  | 2.65 |  |  | OK
| 2018-11-30 |  | 1.49 |  |  | OK
| 2018-10-25 |  | 0.89 |  |  | OK
| 2018-09-26 |  | S/D |  |  | Pozo parado
| 2018-08-22 |  | S/D |  |  | Pozo parado
| 2018-07-04 |  | S/D |  |  | Parado
| 2018-05-08 |  | 2.99 |  |  | OK
| 2018-04-06 |  | 2.87 |  |  | OK
| 2018-02-28 |  | 3.48 |  |  | OK
| 2018-01-25 |  | 2.34 |  |  | OK
| 2017-12-27 |  | 2.92 |  |  | OK
| 2017-10-26 |  | 2.45 |  |  | OK
| 2017-10-10 |  | 2.16 |  |  | OK
| 2017-09-28 |  | 1.19 |  |  | OK
| 2017-08-15 |  | 0.28 |  |  | OK
| 2017-07-31 |  | 1.51 |  |  | OK
| 2017-07-27 |  | 2.23 |  |  | OK
| 2017-07-17 |  | 1.87 |  |  | OK
| 2017-07-10 |  | 2.39 |  |  | OK
| 2017-07-03 |  | 1.82 |  |  | OK
| 2017-06-26 |  | 1.13 |  |  | OK
| 2017-06-19 |  | 1.41 |  |  | OK
| 2017-06-05 |  | 1.23 |  |  | OK
| 2017-05-29 |  | 0.84 |  |  | OK
| 2017-05-25 |  | 0.52 |  |  | OK
| 2017-05-19 |  | 0.87 |  |  | OK
| 2017-05-11 |  | 0.98 |  |  | OK
| 2017-05-02 |  | 1.28 |  |  | OK
| 2017-04-26 |  | 1.08 |  |  | OK
| 2017-04-18 |  | 0.55 |  |  | OK
| 2017-04-12 |  | 0.93 |  |  | OK
| 2017-04-07 |  | 0.78 |  |  | OK
| 2017-03-31 |  | 1.65 |  |  | OK
| 2017-03-23 |  | 1.33 |  |  | OK
| 2017-03-17 |  | 1.06 |  |  | OK
| 2017-03-09 |  | 1.23 |  |  | OK
| 2017-03-02 |  | 0.99 |  |  | OK
| 2017-02-21 |  | 0.77 |  |  | OK
| 2017-02-17 |  | 0.88 |  |  | OK
| 2017-02-10 |  | 0.91 |  |  | OK
| 2017-02-03 |  | 0.9 |  |  | OK
| 2017-01-27 |  | 0.79 |  |  | OK
| 2017-01-20 |  | 0.84 |  |  | OK
| 2017-01-13 |  | 0.54 |  |  | OK
| 2017-01-06 |  | 0.66 |  |  | OK
Volver a Corrosion

## NLDM-0073
NLDM-0073
| Fecha | Presión | Fe++ | Residual de Fosfonato | BRS | Observaciones
NLDM-0073 | 2019-11-27 |  | 0.75 |  |  | OK
| 2019-10-31 |  | 0.51 |  |  | OK
| 2019-09-16 |  | 0.63 |  |  | OK
| 2019-08-12 |  | 0.68 |  |  | OK
| 2019-07-29 |  | 0.76 |  |  | OK
| 2019-06-26 |  | 0.53 |  |  | OK
| 2019-06-05 |  | 0.21 |  |  | OK
| 2019-05-14 |  | 0.26 |  |  | OK
| 2019-05-02 |  | 0.39 |  |  | OK
| 2019-04-01 |  | 0.45 |  |  | OK
| 2019-03-11 |  | 1.14 |  |  | OK
| 2019-02-25 |  | 0.93 |  |  | OK
| 2019-01-09 |  | 1.06 |  |  | OK
| 2018-12-27 |  | 0.78 |  |  | OK
| 2018-11-30 |  | 1.93 |  |  | OK
| 2018-10-25 |  | 1.42 |  |  | OK
| 2018-09-26 |  | 0.78 |  |  | OK
| 2018-08-22 |  | 2.42 |  |  | OK
| 2018-07-04 |  | 2.13 |  |  | OK
| 2018-05-11 |  | 1.48 |  |  | OK
| 2018-04-06 |  | 1.99 |  |  | OK
| 2018-02-28 |  | 2.11 |  |  | OK
| 2018-01-25 |  | 2.67 |  |  | OK
| 2017-12-27 |  | 3.23 |  |  | OK
| 2017-10-26 |  | 1.46 |  |  | OK
| 2017-10-10 |  | 1.14 |  |  | OK
| 2017-09-28 |  | 1.08 |  |  | OK
| 2017-08-15 |  | 1.12 |  |  | OK
NLDM-0073 | 2017-07-31 |  | 0.94 |  |  | OK
| 2017-07-27 |  | 0.75 |  |  | OK
| 2017-07-17 |  | 0.82 |  |  | OK
| 2017-07-10 |  | 1.02 |  |  | OK
| 2017-07-03 |  | 1.95 |  |  | OK
| 2017-06-26 |  | 1.81 |  |  | OK
| 2017-06-19 |  | 1.34 |  |  | OK
| 2017-06-05 |  | 1.22 |  |  | OK
| 2017-05-29 |  | 0.99 |  |  | OK
| 2017-05-25 |  | 0.83 |  |  | OK
| 2017-05-19 |  | 0.92 |  |  | OK
| 2017-05-11 |  | 1.09 |  |  | OK
| 2017-05-02 |  | 1.27 |  |  | OK
| 2017-04-26 |  | 0.81 |  |  | OK
| 2017-04-18 |  | 0.63 |  |  | OK
| 2017-04-12 |  | 0.77 |  |  | OK
| 2017-04-07 |  | 0.44 |  |  | OK
| 2017-03-31 |  | 0.67 |  |  | OK
| 2017-03-23 |  | 0.88 |  |  | OK
| 2017-03-17 |  | 0.55 |  |  | OK
| 2017-03-09 |  | 0.82 |  |  | OK
| 2017-03-02 |  | 0.79 |  |  | OK
| 2017-02-21 |  | 0.77 |  |  | OK
| 2017-02-17 |  | 0.55 |  |  | OK
| 2017-02-10 |  | 0.84 |  |  | OK
| 2017-02-03 |  | 1.01 |  |  | OK
| 2017-01-27 |  | 1.22 |  |  | OK
| 2017-01-20 |  | 0.95 |  |  | OK
| 2017-01-13 |  | 0.44 |  |  | OK
| 2017-01-06 |  | 0.55 |  |  | OK
Volver a Corrosión

## NDLM-0079
NLDM-0079
| Fecha | Presión | Fe++ | Residual de Fosfonato | BRS | Observaciones
NLDM-0079 | 2019-11-27 |  | 0.71 | 1.85 | Se inocula | OK
| 2019-10-31 |  | 0.59 | 1.12 | 3 | OK
| 2019-09-16 |  | 0.63 | 1.28 | 3 | OK
| 2019-08-12 |  | S/D | S/D | S/D | Pozo parado
| 2019-07-29 |  | S/D | S/D | S/D | Pozo parado
| 2019-06-27 |  | 0.83 | 0.92 | 2 | OK
| 2019-06-05 |  | 0.61 | 0.69 | 2 | OK
| 2019-05-14 |  | 0.54 | 1.12 | 2 | OK
| 2019-05-02 |  | 1.43 | 1.35 | 2 | OK
| 2019-04-01 |  | 1.62 | 1.62 | 3 | OK
| 2019-03-11 |  | 2.08 | 2.36 | 4 | OK
| 2019-02-25 |  | 4.21 | 1.24 | 3 | OK
| 2019-01-09 |  | 2.32 | 4.16 | 2 | OK
| 2018-12-27 |  | 2.08 | 5.49 | 2 | OK
| 2018-11-30 |  | 2.61 | 4.12 | 2 | OK
| 2018-10-25 |  | 2.34 | 3.55 | 2 | OK
| 2018-09-26 |  | 1.68 | 0.32 | 1 | En servicio post pulling
| 2018-08-22 |  | S/D | S/D |  | Pozo parado
| 2018-07-04 |  | 1.68 | 3.58 | 2 | OK
| 2018-05-08 |  | 2.19 | 5.44 | 2 | OK
| 2018-04-06 |  | 1.88 | 4.84 |  | OK
| 2018-02-28 |  | 2.43 | 5.71 | 1 | OK
| 2018-01-25 |  | 1.85 | 4.21 |  | OK
| 2017-12-27 |  | 2.36 | 3.88 |  | OK
| 2017-12-01 |  | 2.78 | 4.62 |  | OK
| 2017-11-13 |  | 2.34 | 5.13 |  | OK
| 2017-10-26 |  | 2.92 | 5.61 |  | OK
| 2017-10-10 |  | 3.11 | 4.11 |  | OK
| 2017-09-28 |  | 2.98 | 4.65 |  | OK
| 2017-08-15 |  | 3.55 | 5.55 |  | OK
| 2017-07-31 |  | Pozo Parado | 0 |  | Pozo Parado
| 2017-07-27 |  | Pozo Parado | 0 |  | Pozo Parado
| 2017-07-17 |  | 3.46 | 0 |  | OK
| 2017-07-10 |  | 2.69 | 0 |  | OK
| 2017-07-03 |  | 1.41 | 0 |  | OK
| 2017-06-26 |  | 1.23 | 0 |  | OK
| 2017-06-19 |  | 0.77 | 0 |  | OK
| 2017-06-05 |  | 0.78 | 0 |  | OK
| 2017-05-29 |  | 0.88 | 0 |  | OK
| 2017-05-25 |  | 0.31 | 0 |  | OK
| 2017-05-19 |  | 0.86 | 0 |  | OK
| 2017-05-11 |  | 0.63 | 0 |  | OK
| 2017-05-02 |  | 0.92 | 0 |  | OK
| 2017-04-26 |  | 0.61 | 0 |  | OK
| 2017-04-18 |  | 0.58 | 0 |  | OK
| 2017-04-12 |  | 1.07 | 0 |  | OK
| 2017-04-07 |  | 0.87 | 0 |  | OK
| 2017-03-31 |  | 0.74 | 0 |  | OK
| 2017-03-23 |  | 0.98 | 0 |  | OK
| 2017-03-17 |  | 0.71 | 0 |  | OK
| 2017-03-09 |  | 0.78 | 0 |  | OK
| 2017-03-02 |  | 0.56 | 0 |  | OK
| 2017-02-21 |  | 0.87 | 0 |  | OK
| 2017-02-17 |  | 0.46 | 0 |  | OK
| 2017-02-10 |  | 0.51 | 0 |  | OK
| 2017-02-03 |  | 0.64 | 0 |  | OK
| 2017-01-27 |  | 0.76 | 0 |  | OK
| 2017-01-20 |  | 0.88 | 0 |  | OK
| 2017-01-13 |  | 1.08 | 0 |  | OK
| 2017-01-06 |  | 0.99 | 0 |  | OK
Volver a Incrustaciones
Volver a corrosion
Volver a Bacterias
Note on G24: Queda en servicio la dosificación de PQ luego de la intervención del pozo.

## NLR.a-0002
NLR.a-0002
| Fecha | Presión | Fe++ | Residual de Fosfonato | BRS | Observaciones
NLR.a-0002 | 2019-11-27 |  |  | 1.83 |  | OK
| 2019-10-31 |  |  | 1.46 |  | OK
| 2019-09-16 |  |  | 1.69 |  | OK
| 2019-08-12 |  |  | 1.87 |  | OK
| 2019-07-29 |  |  | 0.93 |  | OK
| 2019-06-26 |  |  | 1.28 |  | OK
| 2019-06-05 |  |  | S/D |  | Pozo parado
| 2019-05-14 |  |  | S/D |  | Pozo parado
| 2019-05-02 |  |  | S/D |  | Pozo parado
| 2019-04-01 |  |  | 2.25 |  | OK
| 2019-03-11 |  |  | 2.12 |  | OK
| 2019-02-25 |  |  | 1.93 |  | OK
| 2019-01-09 |  |  | 2.38 |  | OK
| 2018-12-27 |  |  | 3.24 |  | OK
| 2018-11-30 |  |  | 2.73 |  | OK
| 2018-10-25 |  |  | 5.68 |  | OK
| 2018-09-26 |  |  | 3.85 |  | OK
| 2018-08-22 |  |  | 3.55 |  | OK
| 2018-07-04 |  |  | 4.16 |  | OK
| 2018-05-11 |  |  | 4.11 |  | OK
| 2018-04-06 |  |  | 3.66 |  | OK
| 2018-02-28 |  |  | 4.78 |  | OK
| 2018-01-25 |  |  | 4.27 |  | OK
| 2017-12-27 |  |  | 3.75 |  | OK
| 2017-12-01 |  |  | 2.37 |  | OK
| 2017-11-13 |  |  | 3.38 |  | OK
| 2017-10-26 |  |  | 3.41 |  | OK
| 2017-10-10 |  |  | 2.65 |  | OK
| 2017-09-28 |  |  | 1.45 |  | OK
| 2017-09-04 |  |  | 2.74 |  | No se realiza batch
| 2017-08-15 |  |  | 4.48 |  | OK
| 2017-07-31 |  |  | 4.22 |  | OK
| 2017-07-27 |  |  | 3.69 |  | OK
| 2017-07-17 |  |  | 2.35 |  | OK
NLR.a-0002 | 2017-07-10 |  |  | 3.11 |  | OK
| 2017-07-03 |  |  | 2.39 |  | OK
| 2017-06-26 |  |  | 2.11 |  | OK
| 2017-06-22 |  |  | 2.82 |  | OK
| 2017-06-05 |  |  | 2.01 |  | OK
| 2017-05-29 |  |  | 1.95 |  | OK
| 2017-05-25 |  |  | 2.12 |  | OK
| 2017-05-19 |  |  | 2.32 |  | OK
| 2017-05-11 |  |  | 1.87 |  | OK
| 2017-05-02 |  |  | 1.35 |  | OK
| 2017-04-26 |  |  | 1.61 |  | OK
| 2017-04-18 |  |  | 0.89 |  | OK
| 2017-04-12 |  |  | 1.12 |  | OK
| 2017-04-07 |  |  | 0.94 |  | OK
| 2017-03-31 |  |  | 1.36 |  | OK
| 2017-03-23 |  |  | 1.21 |  | OK
| 2017-03-17 |  |  | 1.13 |  | OK
| 2017-03-09 |  |  | 1.57 |  | OK
| 2017-03-02 |  |  | 1.44 |  | OK
| 2017-02-21 |  |  | 0.99 |  | OK
| 2017-02-17 |  |  | 0.96 |  | OK
| 2017-02-10 |  |  | 1.1 |  | OK
| 2017-02-03 |  |  | 1.14 |  | OK
| 2017-01-27 |  |  | 1.22 |  | OK
| 2017-01-20 |  |  | 1.11 |  | OK
| 2017-01-13 |  |  | 1.01 |  | OK
| 2017-01-06 |  |  | 1.22 |  | OK
Volver a Incrustaciones

## NLR-0004
NLR-0004
| Fecha | Presión | Fe++ | Residual de Fosfonato | BRS | Observaciones
NLR-0004 | 2019-11-27 |  |  | S/D |  | Pozo Parado
| 2019-10-31 |  |  | 1.93 |  | OK
| 2019-09-16 |  |  | 2.27 |  | OK
| 2019-08-12 |  |  | 3.24 |  | OK
| 2019-07-29 |  |  | 3.65 |  | OK
| 2019-06-26 |  |  | S/D |  | Pozo Parado
| 2019-06-05 |  |  | S/D |  | Pozo Parado
| 2019-05-14 |  |  | 1.72 |  | OK
| 2019-05-02 |  |  | S/D |  | Pozo Parado
| 2019-04-01 |  |  | 3.19 |  | Encapsulado
| 2019-03-11 |  |  | S/D |  | Pulling
| 2019-02-25 |  |  | S/D |  | Pozo Parado
| 2019-01-09 |  |  | S/D |  | Sin producción
| 2018-12-27 |  |  | S/D |  | Solo gas
| 2018-11-30 |  |  | 2.37 |  | OK
| 2018-10-25 |  |  | 4.89 |  | OK
| 2018-09-26 |  |  | 3.41 |  | OK
| 2018-08-22 |  |  | 5.12 |  | OK
| 2018-07-04 |  |  | 3.73 |  | OK
| 2018-05-11 |  |  | 4.13 |  | OK
| 2018-04-06 |  |  | 5.25 |  | OK
| 2018-02-28 |  |  | 4.56 |  | OK
| 2018-01-25 |  |  | 3.64 |  | OK
| 2017-12-27 |  |  | 4.87 |  | OK
| 2017-12-01 |  |  | 1.98 |  | OK
| 2017-11-13 |  |  | 4.21 |  | OK
| 2017-10-26 |  |  | 3.18 |  | OK
| 2017-10-10 |  |  | 2.22 |  | OK
| 2017-09-28 |  |  | 1.78 |  | OK
| 2017-09-04 |  |  | 2.19 |  | No se realiza batch
| 2017-07-17 |  |  | 4.11 |  | OK
| 2017-08-15 |  |  | Pozo Parado |  | Pozo Parado
| 2017-07-31 |  |  | Pozo Parado |  | Pozo Parado
| 2017-07-27 |  |  | Pozo Parado |  | Pozo Parado
| 2017-07-17 |  |  | 4.11 |  | OK
| 2017-07-10 |  |  | 3.54 |  | OK
| 2017-07-03 |  |  | 1.82 |  | OK
| 2017-06-26 |  |  | 3.01 |  | OK
| 2017-06-22 |  |  | 2.76 |  | OK
| 2017-06-05 |  |  | 2.51 |  | OK
| 2017-05-29 |  |  | 1.98 |  | OK
| 2017-05-25 |  |  | 2.25 |  | OK
| 2017-05-19 |  |  | 2.51 |  | OK
| 2017-05-11 |  |  | 2.36 |  | OK
| 2017-05-02 |  |  | 1.82 |  | OK
| 2017-04-26 |  |  | 1.71 |  | OK
| 2017-04-18 |  |  | 0.93 |  | OK
| 2017-04-12 |  |  | 1.13 |  | OK
| 2017-04-07 |  |  | 0.89 |  | OK
| 2017-03-31 |  |  | 1.39 |  | OK
| 2017-03-23 |  |  | 1.44 |  | OK
| 2017-03-17 |  |  | 1.27 |  | OK
| 2017-03-09 |  |  | 1.21 |  | OK
| 2017-03-02 |  |  | 1.33 |  | OK
| 2017-02-21 |  |  | 1.09 |  | OK
| 2017-02-17 |  |  | 1.11 |  | OK
| 2017-02-10 |  |  | 1.21 |  | OK
| 2017-02-03 |  |  | 1.08 |  | OK
| 2017-01-27 |  |  | 0.93 |  | OK
| 2017-01-20 |  |  | 0.91 |  | OK
| 2017-01-13 |  |  | 0.88 |  | OK
| 2017-01-06 |  |  | 0.85 |  | OK
Volver a Incrustaciones

## NLR-0007
NLR-0007
| Fecha | Presión | Fe++ | Residual Fosfonato | BRS | Observaciones
NLR-0007 | 2019-11-27 |  | 1.23 | 1.93 |  | OK
| 2019-10-31 |  | 1.75 | 2.17 |  | OK
| 2019-09-16 |  | 1.66 | 2.44 |  | OK
| 2019-08-12 |  | S/D | S/D |  | Sin producción
| 2019-07-29 |  | 1.28 | 3.16 |  | OK
| 2019-06-26 |  | 2.25 | 2.21 |  | OK
| 2019-06-07 |  |  |  |  | Inicio de tratamiento
Volver a Incrustaciones
Volver a Corrosion

## NLL-2001
NLL-2001
| Fecha | Presión | Fe++ | Residual Fosfonato | BRS | Observaciones
NLL-2001 | 2019-11-06 |  | 5.25 |  | Se inocula | Blanco inicial 18,2 mg/lts.
| 2019-10-24 |  | 5.47 |  | 0 | Blanco inicial 18,2 mg/lts.
| 2019-09-19 |  | 5.88 |  | 0 | Blanco inicial 18,2 mg/lts.
| 2019-08-16 |  | 6.97 |  | 0 | Blanco inicial 18,2 mg/lts.
| 2019-07-31 |  | 5.63 |  | 0 | Blanco inicial 18,2 mg/lts.
| 2019-06-25 |  | 6.12 |  | 0 | Blanco inicial 18,2 mg/lts.
| 2019-06-06 |  | 6.25 |  | 0 | Blanco inicial 18,2 mg/lts.
| 2019-05-16 |  | 6.92 |  | 0 | Blanco inicial 18,2 mg/lts.
| 2019-05-02 |  | 7.15 |  | 0 | Blanco inicial 18,2 mg/lts.
| 2019-04-05 |  | 7.22 |  | 1 | Blanco inicial 18,2 mg/lts.
| 2019-03-06 |  | 7.49 |  | 0 | OK
| 2019-02-22 |  | 7.13 |  | 0 | OK
| 2019-01-03 |  | 6.86 |  | 0 | OK
| 2018-12-28 |  | 6.92 |  | 0 | OK
| 2018-11-12 |  | 9.25 |  | 1 | OK
| 2018-10-23 |  | 5.89 |  | 2 | OK
| 2018-09-24 |  | 6.78 |  | 1 | OK
| 2018-08-22 |  | 9.25 |  | 1 | OK
| 2018-08-02 |  | 10.32 |  | 2 | OK
| 2018-02-21 |  | 18.2 |  | 0 | Blanco inicial
Volver a Corrosión
Volver a Bacterias
Note on G20: A partir del mes de Enero se suspende tratamiento con Biocida y se refuerza tratamiento con inh de corrosión (consensuado con E. Correa).

## NLL-2018
NLL-2018
| Fecha | Fe++ | H2S/ppm | BRS | Observaciones
NLL-2018 | 2019-11-21 |  | 10 |  | OK
| 2019-10-24 |  | 10 |  | OK
| 2019-09-25 |  | 50 |  | OK
| 2019-08-16 |  | 800 |  | Bomba dosificadora sin energia
| 2019-07-31 |  | 900 |  | Bomba dosificadora sin energia
| 2019-06-25 |  | 800 |  | Bomba dosificadora sin energia
| 2019-06-04 |  | S/D |  | Pozo parado
| 2019-05-16 |  | S/D |  | Pozo parado
| 2019-05-02 |  | S/D |  | Pozo parado
| 2019-04-09 |  | 0 |  | OK
| 2019-03-15 |  | 10 |  | OK
| 2019-03-06 |  | 10 |  | OK
| 2019-02-22 |  | 20 |  | OK
| 2019-02-05 |  | 0 |  | OK
| 2019-01-16 |  | 0 |  | OK
| 2019-01-03 |  | 0 |  | OK
| 2018-12-28 |  | 400 |  | Bomba sin inyectar
| 2018-12-20 |  | 0 |  | OK
| 2018-12-19 |  | 0 |  | OK
| 2018-11-19 |  | 10 |  | OK
| 2018-10-26 |  | 10 |  | OK
| 2018-10-24 |  | 200 |  | OK
| 2018-09-19 |  | 120 |  | OK
| 2018-08-16 |  | 100 |  | OK
| 2018-07-12 |  | 80 |  | OK
Volver a H2S
Volver a presiones
Volver a Incrustaciones
Volver a Corrosion
Note on F29: Supera rango de ampolla + de 200ppm

## NLL-2019
NLL-2019
| Fecha | Fe++ | H2S/ppm | BRS | Observaciones
NLL-2019 | 2019-11-20 |  | 0
| 2019-10-24 |  | 5 |  | OK
| 2019-09-25 |  | 0 |  | OK
| 2019-08-16 |  | 5 |  | OK
| 2019-07-31 |  | 0 |  | OK
| 2019-06-26 |  | 5 |  | OK
| 2019-06-04 |  | S/D |  | Equipo de pulling NLL-2018
| 2019-05-16 |  | 5 |  | OK
| 2019-05-02 |  | 0 |  | OK
| 2019-04-09 |  | 0 |  | OK
| 2019-03-15 |  | 0 |  | OK
| 2019-03-06 |  | 0 |  | OK
| 2019-02-22 |  | 0 |  | OK
| 2019-02-05 |  | 0 |  | OK
| 2019-01-16 |  | 0 |  | OK
| 2019-01-03 |  | 0 |  | OK
| 2018-12-28 |  | 0 |  | OK
| 2018-12-20 |  | 0 |  | OK
| 2018-12-19 |  | 0 |  | OK
| 2018-11-19 |  | 0 |  | OK
| 2018-10-26 |  | 0 |  | OK
| 2018-10-24 |  | 70 |  | OK
| 2018-09-19 |  | 80 |  | OK
| 2018-08-16 |  | 60 |  | OK
| 2018-07-12 |  | 80 |  | OK
Volver a H2S
Volver a Presiones
Volver a Incrustaciones
Volver a Corrosion

## NLL-2045
NLL-2045
| Fecha | Fe++ | H2S/ppm | BRS | Observaciones
NLL-2045 | 2019-11-20 |  | 5 |  | OK
| 2019-10-24 |  | 10 |  | OK
| 2019-09-25 |  | 20 |  | OK
| 2019-08-16 |  | 10 |  | OK
| 2019-07-31 |  | 5 |  | OK
| 2019-06-26 |  | 10 |  | OK
| 2019-06-06 |  | 10 |  | OK
| 2019-05-16 |  | 5 |  | OK
| 2019-05-02 |  | 5 |  | OK
| 2019-04-09 |  | 10 |  | OK
| 2019-03-15 |  | 0 |  | OK
| 2019-03-06 |  | 0 |  | OK
| 2019-02-22 |  | 0 |  | OK
| 2019-02-05 |  | 0 |  | OK
| 2019-01-16 |  | 0 |  | OK
| 2019-01-03 |  | 0 |  | OK
| 2018-12-28 |  | 0 |  | OK
| 2018-12-20 |  | 5 |  | OK
| 2018-12-19 |  | 10 |  | OK
| 2018-11-19 |  | 20 |  | OK
| 2018-10-26 |  | 50 |  | OK
| 2018-10-24 |  | 200 |  | OK
| 2018-09-19 |  | 120 |  | OK
| 2018-08-16 |  | 100 |  | OK
| 2018-07-12 |  | 80 |  | OK
Note on F29: Supera rango de ampolla + de 200ppm
Volver a H2S
Volver a Presiones
Volver a incrustaciones
Volver a Corrosion