## Datos
Resultados de Laboratorio
Formulario | AR-5.0095.Pr.01_F03
Fecha: | 2021-07-18 | Revisión | 0
Envía: Marcelo |  |  | Fecha: 16-0-5-24 | ST N°: 099-24
Identificación de Muestra: Compatibilidad SB14 e IPB22
ANALISIS 1: Compatibilidad de Productos
Procedimiento: No aplica-Ensayo cualitativo
Equipamiento: Baño Maria a 60°C
Condiciones: Se observa comportamiento durante 24 hr, 48 hr y 72 hr
COMENTARIOS:
No Aplica

## Resultados 1
Resultados de Laboratorio
Formulario | AR-5.0095.Pr.01_F03
Fecha: | 2021-12-21 | Revisión | 1
RESULTADO ANALISIS 1:
Ensayo | Proporción PQs |  | Inicial | 24 hs @ 40°c | 48 hs @ 40 °c | 72 hs @ 40°c
| SB14 | IPB22
1 | 10 | 90 | Sin cambio | Sin cambio | Sin cambio | Sin precipitado
2 | 20 | 80 | Sin cambio | Sin cambio | Sin cambio | Sin precipitado
3 | 30 | 70 | Sin cambio | Sin cambio | Sin cambio | turbiedad
4 | 40 | 60 | Leve turbiedad | Sin cambio | Sin cambio | turbiedad
5 | 50 | 50 | Turbiedad | Sin cambio | Sin cambio | Poco precipitado, dos fases
6 | 60 | 40 | Turbuiedad con precipitado | Precipitado, si se agita se desprende del fondo | Precipitado, si se agita se desprende del fondo | Con precipitado
7 | 70 | 30 | Turbuiedad con precipitado | Precipitado, si se agita se desprende del fondo | Precipitado, si se agita se desprende del fondo | Con precipitado
8 | 80 | 20 | Turbuiedad con precipitado | Precipitado, si se agita se desprende del fondo | Precipitado, si se agita se desprende del fondo | Con precipitado
INICIAL
Las mezclas 1 a 3, no hay cambio. |  |  | En la mezcla 4, leve turbiedad |  | Desde la mezcla 5 a 8, precipitados
LUEGO DE 24hs
Mezcla 6 a 8, precipitado. Si se agita los sólidos se desprenden del fondo.
Luego de 48 hr
Luego de 24 y 48 hr, se observa precipitado y sólidos en suspensión a partir de la mezcla 5, 50-50%
Luego de 72 Hs
De mezcla 1 a 4 no hay precipitado. En 3 y 4 turbiedad.
En mezcla 6 a 8 precipitado.
En mezcla 5, poco precipitado, pero se observan 2 fases.
1
2
3
4
5
6
7
8
1
2
3
4
5
6
7
8
3
1
6
5
5
2
4
8
7